## CROWN_Restaurierung_2_2023_08_0
ConditionID | CondLineItemID | AttributeType | BriefDescription | Statement | Proposal | ActionTaken | DateCompleted | Treatment
206090 | 81871 | Raman | Charakterisierung Edelstein | Spinell | weiterführende RFA-Analyse | 1 | 2022-06-01 | Messgerät: WiTec alphaCART mit Raman-Probe, Laserwellenlänge 457 nm, TruePower-Modul (Definition und Dokumentation der Laserleistung per Software), Detektor UHTS300VIS mit BI-EMCCD-Kamera; Laserleistung: 0,3 mW (PL), 17 mW (R); Messzeit: 3 s (PL), 120 s (R); Anzahl der Messpunkte (insgesamt): 2; Datenauswertung: Suchsoftware SpecID; Messungen unterstützt von Annalena Erlacher (Uni Wien) und Martina Griesser (KHM)
206091 | 81872 | Raman | Charakterisierung Perle | Aragonit | ev. weiterführende RFA-Analyse? | 1 | 2022-06-01 | Messgerät: WiTec alphaCART mit Raman-Probe, Laserwellenlänge 457 nm, TruePower-Modul (Definition und Dokumentation der Laserleistung per Software), Detektor UHTS300VIS mit BI-EMCCD-Kamera; Laserleistung: 17 mW; Messzeit: 60 s; Anzahl der Messpunkte (insgesamt): 2; Datenauswertung: Suchsoftware SpecID; Messungen unterstützt von Annalena Erlacher (Uni Wien) und Martina Griesser (KHM)
206119 | 81883 | Raman | Charakterisierung Edelstein | Saphir | weiterführende RFA-Analyse | 1 | 2022-06-01 | Messgerät: WiTec alphaCART mit Raman-Probe, Laserwellenlänge 457 nm, TruePower-Modul (Definition und Dokumentation der Laserleistung per Software), Detektor UHTS300VIS mit BI-EMCCD-Kamera; Laserleistung: 0,3 mW (PL), 17 mW (R); Messzeit: 3 s (PL), 60 s (R); Anzahl der Messpunkte (insgesamt): 1; Datenauswertung: Suchsoftware SpecID; Messungen unterstützt von Annalena Erlacher (Uni Wien) und Martina Griesser (KHM)
206120 | 81884 | Raman | Charakterisierung Edelstein | Amethyst |  | 1 | 2022-06-01 | Messgerät: WiTec alphaCART mit Raman-Probe, Laserwellenlänge 457 nm, TruePower-Modul (Definition und Dokumentation der Laserleistung per Software), Detektor UHTS300VIS mit BI-EMCCD-Kamera; Laserleistung: 17 mW; Messzeit: 20 s; Anzahl der Messpunkte (insgesamt): 1; Datenauswertung: Suchsoftware SpecID; Messungen unterstützt von Annalena Erlacher (Uni Wien) und Martina Griesser (KHM)
206121 | 81885 | Raman | Charakterisierung Edelstein | Saphir | weiterführende RFA-Analyse | 1 | 2022-06-01 | Messgerät: WiTec alphaCART mit Raman-Probe, Laserwellenlänge 457 nm, TruePower-Modul (Definition und Dokumentation der Laserleistung per Software), Detektor UHTS300VIS mit BI-EMCCD-Kamera; Laserleistung: 5 mW (PL), 17 mW (R); Messzeit: 3 s (PL), 60 s (R); Anzahl der Messpunkte (insgesamt): 1; Datenauswertung: Suchsoftware SpecID; Messungen unterstützt von Annalena Erlacher (Uni Wien) und Martina Griesser (KHM)
206122 | 81886 | Raman | Charakterisierung Edelstein | Granat | weiterführende RFA-Analyse | 1 | 2022-06-01 | Messgerät: WiTec alphaCART mit Raman-Probe, Laserwellenlänge 457 nm, TruePower-Modul (Definition und Dokumentation der Laserleistung per Software), Detektor UHTS300VIS mit BI-EMCCD-Kamera; Laserleistung: 17 mW; Messzeit: 30 s; Anzahl der Messpunkte (insgesamt): 1; Datenauswertung: Suchsoftware SpecID; Messungen unterstützt von Annalena Erlacher (Uni Wien) und Martina Griesser (KHM)
206123 | 81887 | Raman | Charakterisierung Edelstein | Smaragd |  | 1 | 2022-06-01 | Messgerät: WiTec alphaCART mit Raman-Probe, Laserwellenlänge 457 nm, TruePower-Modul (Definition und Dokumentation der Laserleistung per Software), Detektor UHTS300VIS mit BI-EMCCD-Kamera; Laserleistung: 1 mW (PL), 17 mW (R); Messzeit: 3 s (PL), 60 s (R); Anzahl der Messpunkte (insgesamt): 2; Datenauswertung: Suchsoftware SpecID; Messungen unterstützt von Annalena Erlacher (Uni Wien) und Martina Griesser (KHM)
206124 | 81888 | Raman | Charakterisierung Edelstein | Granat | weiterführende RFA-Analyse | 1 | 2022-06-01 | Messgerät: WiTec alphaCART mit Raman-Probe, Laserwellenlänge 457 nm, TruePower-Modul (Definition und Dokumentation der Laserleistung per Software), Detektor UHTS300VIS mit BI-EMCCD-Kamera; Laserleistung: 17 mW; Messzeit: 60 s; Anzahl der Messpunkte (insgesamt): 1; Datenauswertung: Suchsoftware SpecID; Messungen unterstützt von Annalena Erlacher (Uni Wien) und Martina Griesser (KHM)
206125 | 81889 | Raman | Charakterisierung Edelstein | Saphir | weiterführende RFA-Analyse | 1 | 2022-06-01 | Messgerät: WiTec alphaCART mit Raman-Probe, Laserwellenlänge 457 nm, TruePower-Modul (Definition und Dokumentation der Laserleistung per Software), Detektor UHTS300VIS mit BI-EMCCD-Kamera; Laserleistung: 0,5 mW (PL), 17 mW (R); Messzeit: 3 s (PL), 60 s (R); Anzahl der Messpunkte (insgesamt): 1; Datenauswertung: Suchsoftware SpecID; Messungen unterstützt von Annalena Erlacher (Uni Wien) und Martina Griesser (KHM)
206126 | 81890 | Raman | Charakterisierung Edelstein | Granat | weiterführende RFA-Analyse | 1 | 2022-06-01 | Messgerät: WiTec alphaCART mit Raman-Probe, Laserwellenlänge 457 nm, TruePower-Modul (Definition und Dokumentation der Laserleistung per Software), Detektor UHTS300VIS mit BI-EMCCD-Kamera; Laserleistung: 17 mW; Messzeit: 240 s; Anzahl der Messpunkte (insgesamt): 1; Datenauswertung: Suchsoftware SpecID; Messungen unterstützt von Annalena Erlacher (Uni Wien) und Martina Griesser (KHM)
206127 | 81891 | Raman | Charakterisierung Edelstein | Smaragd |  | 1 | 2022-06-01 | Messgerät: WiTec alphaCART mit Raman-Probe, Laserwellenlänge 457 nm, TruePower-Modul (Definition und Dokumentation der Laserleistung per Software), Detektor UHTS300VIS mit BI-EMCCD-Kamera; Laserleistung: 0,5 mW (PL), 17 mW (R); Messzeit: 3 s (PL), 120 s (R); Anzahl der Messpunkte (insgesamt): 1; Datenauswertung: Suchsoftware SpecID; Messungen unterstützt von Annalena Erlacher (Uni Wien) und Martina Griesser (KHM)
206128 | 81892 | Raman | Charakterisierung Edelstein | Amethyst |  | 1 | 2022-06-01 | Messgerät: WiTec alphaCART mit Raman-Probe, Laserwellenlänge 457 nm, TruePower-Modul (Definition und Dokumentation der Laserleistung per Software), Detektor UHTS300VIS mit BI-EMCCD-Kamera; Laserleistung: 17 mW; Messzeit: 20 s; Anzahl der Messpunkte (insgesamt): 1; Datenauswertung: Suchsoftware SpecID; Messungen unterstützt von Annalena Erlacher (Uni Wien) und Martina Griesser (KHM)
206129 | 81893 | Raman | Charakterisierung Edelstein | Spinell | weiterführende RFA-Analyse | 1 | 2022-06-01 | Messgerät: WiTec alphaCART mit Raman-Probe, Laserwellenlänge 457 nm, TruePower-Modul (Definition und Dokumentation der Laserleistung per Software), Detektor UHTS300VIS mit BI-EMCCD-Kamera; Laserleistung: 0,4 mW (PL), 17 mW (R); Messzeit: 7 s (PL), 60 s (R); Anzahl der Messpunkte (insgesamt): 2; Datenauswertung: Suchsoftware SpecID; Messungen unterstützt von Annalena Erlacher (Uni Wien) und Martina Griesser (KHM)
206130 | 81894 | Raman | Charakterisierung Edelstein | Granat | weiterführende RFA-Analyse | 1 | 2022-06-01 | Messgerät: WiTec alphaCART mit Raman-Probe, Laserwellenlänge 457 nm, TruePower-Modul (Definition und Dokumentation der Laserleistung per Software), Detektor UHTS300VIS mit BI-EMCCD-Kamera; Laserleistung: 17 mW; Messzeit: 60 s; Anzahl der Messpunkte (insgesamt): 1; Datenauswertung: Suchsoftware SpecID; Messungen unterstützt von Annalena Erlacher (Uni Wien) und Martina Griesser (KHM)
206131 | 81895 | Raman | Charakterisierung Edelstein | Smaragd |  | 1 | 2022-06-01 | Messgerät: WiTec alphaCART mit Raman-Probe, Laserwellenlänge 457 nm, TruePower-Modul (Definition und Dokumentation der Laserleistung per Software), Detektor UHTS300VIS mit BI-EMCCD-Kamera; Laserleistung: 1,5 mW (PL), 17 mW (R); Messzeit: 3 s (PL), 60 s (R); Anzahl der Messpunkte (insgesamt): 1; Datenauswertung: Suchsoftware SpecID; Messungen unterstützt von Annalena Erlacher (Uni Wien) und Martina Griesser (KHM)
206132 | 81896 | Raman | Charakterisierung Edelstein | Granat | weiterführende RFA-Analyse | 1 | 2022-06-01 | Messgerät: WiTec alphaCART mit Raman-Probe, Laserwellenlänge 457 nm, TruePower-Modul (Definition und Dokumentation der Laserleistung per Software), Detektor UHTS300VIS mit BI-EMCCD-Kamera; Laserleistung: 17 mW; Messzeit: 60 s; Anzahl der Messpunkte (insgesamt): 1; Datenauswertung: Suchsoftware SpecID; Messungen unterstützt von Annalena Erlacher (Uni Wien) und Martina Griesser (KHM)
206133 | 81897 | Raman | Charakterisierung Edelstein | Granat | weiterführende RFA-Analyse | 1 | 2022-06-01 | Messgerät: WiTec alphaCART mit Raman-Probe, Laserwellenlänge 457 nm, TruePower-Modul (Definition und Dokumentation der Laserleistung per Software), Detektor UHTS300VIS mit BI-EMCCD-Kamera; Laserleistung: 17 mW; Messzeit: 30 s; Anzahl der Messpunkte (insgesamt): 1; Datenauswertung: Suchsoftware SpecID; Messungen unterstützt von Annalena Erlacher (Uni Wien) und Martina Griesser (KHM)
206134 | 81898 | Raman | Charakterisierung Edelstein | Granat | weiterführende RFA-Analyse | 1 | 2022-06-01 | Messgerät: WiTec alphaCART mit Raman-Probe, Laserwellenlänge 457 nm, TruePower-Modul (Definition und Dokumentation der Laserleistung per Software), Detektor UHTS300VIS mit BI-EMCCD-Kamera; Laserleistung: 17 mW; Messzeit: 60 s; Anzahl der Messpunkte (insgesamt): 1; Datenauswertung: Suchsoftware SpecID; Messungen unterstützt von Annalena Erlacher (Uni Wien) und Martina Griesser (KHM)
206135 | 81899 | Raman | Charakterisierung Edelstein | Amethyst |  | 1 | 2022-06-01 | Messgerät: WiTec alphaCART mit Raman-Probe, Laserwellenlänge 457 nm, TruePower-Modul (Definition und Dokumentation der Laserleistung per Software), Detektor UHTS300VIS mit BI-EMCCD-Kamera; Laserleistung: 17 mW; Messzeit: 30 s; Anzahl der Messpunkte (insgesamt): 1; Datenauswertung: Suchsoftware SpecID; Messungen unterstützt von Annalena Erlacher (Uni Wien) und Martina Griesser (KHM)
206136 | 81900 | Raman | Charakterisierung Edelstein | Granat | weiterführende RFA-Analyse | 1 | 2022-06-01 | Messgerät: WiTec alphaCART mit Raman-Probe, Laserwellenlänge 457 nm, TruePower-Modul (Definition und Dokumentation der Laserleistung per Software), Detektor UHTS300VIS mit BI-EMCCD-Kamera; Laserleistung: 17 mW; Messzeit: 240 s; Anzahl der Messpunkte (insgesamt): 2; Datenauswertung: Suchsoftware SpecID; Messungen unterstützt von Annalena Erlacher (Uni Wien) und Martina Griesser (KHM)
206137 | 81901 | Raman | Charakterisierung Edelstein | Saphir | weiterführende RFA-Analyse | 1 | 2022-06-01 | Messgerät: WiTec alphaCART mit Raman-Probe, Laserwellenlänge 457 nm, TruePower-Modul (Definition und Dokumentation der Laserleistung per Software), Detektor UHTS300VIS mit BI-EMCCD-Kamera; Laserleistung: 5 mW (PL), 17 mW (R); Messzeit: 3 s (PL), 60/120 s (R); Anzahl der Messpunkte (insgesamt): 1; Datenauswertung: Suchsoftware SpecID; Messungen unterstützt von Annalena Erlacher (Uni Wien) und Martina Griesser (KHM)
206138 | 81902 | Raman | Charakterisierung Edelstein | Granat | weiterführende RFA-Analyse | 1 | 2022-06-01 | Messgerät: WiTec alphaCART mit Raman-Probe, Laserwellenlänge 457 nm, TruePower-Modul (Definition und Dokumentation der Laserleistung per Software), Detektor UHTS300VIS mit BI-EMCCD-Kamera; Laserleistung: 17 mW; Messzeit: 60 s; Anzahl der Messpunkte (insgesamt): 2; Datenauswertung: Suchsoftware SpecID; Messungen unterstützt von Annalena Erlacher (Uni Wien) und Martina Griesser (KHM)
206139 | 81903 | Raman | Charakterisierung Edelstein | Amethyst |  | 1 | 2022-06-01 | Messgerät: WiTec alphaCART mit Raman-Probe, Laserwellenlänge 457 nm, TruePower-Modul (Definition und Dokumentation der Laserleistung per Software), Detektor UHTS300VIS mit BI-EMCCD-Kamera; Laserleistung: 17 mW (R); Messzeit: 60 s (R); Anzahl der Messpunkte (insgesamt): 1; Datenauswertung: Suchsoftware SpecID; Messungen unterstützt von Annalena Erlacher (Uni Wien) und Martina Griesser (KHM)
206140 | 81904 | Raman | Charakterisierung Edelstein | Saphir | weiterführende RFA-Analyse | 1 | 2022-06-01 | Messgerät: WiTec alphaCART mit Raman-Probe, Laserwellenlänge 457 nm, TruePower-Modul (Definition und Dokumentation der Laserleistung per Software), Detektor UHTS300VIS mit BI-EMCCD-Kamera; Laserleistung: 0,1 mW (PL), 17 mW (R); Messzeit: 3 s (PL), 60 s (R); Anzahl der Messpunkte (insgesamt): 1; Datenauswertung: Suchsoftware SpecID; Messungen unterstützt von Annalena Erlacher (Uni Wien) und Martina Griesser (KHM)
206141 | 81905 | Raman | Charakterisierung Edelstein | Saphir | weiterführende RFA-Analyse | 1 | 2022-06-01 | Messgerät: WiTec alphaCART mit Raman-Probe, Laserwellenlänge 457 nm, TruePower-Modul (Definition und Dokumentation der Laserleistung per Software), Detektor UHTS300VIS mit BI-EMCCD-Kamera; Laserleistung: 0,1 mW (PL), 17 mW (R); Messzeit: 2 s (PL), 60 s (R); Anzahl der Messpunkte (insgesamt): 1; Datenauswertung: Suchsoftware SpecID; Messungen unterstützt von Annalena Erlacher (Uni Wien) und Martina Griesser (KHM)
206142 | 81906 | Raman | Charakterisierung Edelstein | Saphir | weiterführende RFA-Analyse | 1 | 2022-06-01 | Messgerät: WiTec alphaCART mit Raman-Probe, Laserwellenlänge 457 nm, TruePower-Modul (Definition und Dokumentation der Laserleistung per Software), Detektor UHTS300VIS mit BI-EMCCD-Kamera; Laserleistung: 5 mW (PL), 17 mW (R); Messzeit: 3 s (PL), 60/120 s (R); Anzahl der Messpunkte (insgesamt): 2; Datenauswertung: Suchsoftware SpecID; Messungen unterstützt von Annalena Erlacher (Uni Wien) und Martina Griesser (KHM)
206143 | 81907 | Raman | Charakterisierung Edelstein | Saphir | weiterführende RFA-Analyse | 1 | 2022-06-01 | Messgerät: WiTec alphaCART mit Raman-Probe, Laserwellenlänge 457 nm, TruePower-Modul (Definition und Dokumentation der Laserleistung per Software), Detektor UHTS300VIS mit BI-EMCCD-Kamera; Laserleistung: 1 mW (PL), 17 mW (R); Messzeit: 2 s (PL), 120 s (R); Anzahl der Messpunkte (insgesamt): 1; Datenauswertung: Suchsoftware SpecID; Messungen unterstützt von Annalena Erlacher (Uni Wien) und Martina Griesser (KHM)
206144 | 81908 | Raman | Charakterisierung Edelstein | Saphir | weiterführende RFA-Analyse | 1 | 2022-06-01 | Messgerät: WiTec alphaCART mit Raman-Probe, Laserwellenlänge 457 nm, TruePower-Modul (Definition und Dokumentation der Laserleistung per Software), Detektor UHTS300VIS mit BI-EMCCD-Kamera; Laserleistung: 2 mW (PL), 17 mW (R); Messzeit: 3 s (PL), 60 s (R); Anzahl der Messpunkte (insgesamt): 1; Datenauswertung: Suchsoftware SpecID; Messungen unterstützt von Annalena Erlacher (Uni Wien) und Martina Griesser (KHM)
206145 | 81909 | Raman | Charakterisierung Edelstein | Saphir | weiterführende RFA-Analyse | 1 | 2022-06-01 | Messgerät: WiTec alphaCART mit Raman-Probe, Laserwellenlänge 457 nm, TruePower-Modul (Definition und Dokumentation der Laserleistung per Software), Detektor UHTS300VIS mit BI-EMCCD-Kamera; Laserleistung: 0,2 mW (PL), 17 mW (R); Messzeit: 3 s (PL), 47 s (R); Anzahl der Messpunkte (insgesamt): 1; Datenauswertung: Suchsoftware SpecID; Messungen unterstützt von Annalena Erlacher (Uni Wien) und Martina Griesser (KHM)
206146 | 81910 | Raman | Charakterisierung Edelstein | Saphir | weiterführende RFA-Analyse | 1 | 2022-06-01 | Messgerät: WiTec alphaCART mit Raman-Probe, Laserwellenlänge 457 nm, TruePower-Modul (Definition und Dokumentation der Laserleistung per Software), Detektor UHTS300VIS mit BI-EMCCD-Kamera; Laserleistung: 0,5 mW (PL), 17 mW (R); Messzeit: 3 s (PL), 60 s (R); Anzahl der Messpunkte (insgesamt): 1; Datenauswertung: Suchsoftware SpecID; Messungen unterstützt von Annalena Erlacher (Uni Wien) und Martina Griesser (KHM)
206147 | 81911 | Raman | Charakterisierung Edelstein | Saphir | weiterführende RFA-Analyse | 1 | 2022-06-01 | Messgerät: WiTec alphaCART mit Raman-Probe, Laserwellenlänge 457 nm, TruePower-Modul (Definition und Dokumentation der Laserleistung per Software), Detektor UHTS300VIS mit BI-EMCCD-Kamera; Laserleistung: 0,2 mW (PL), 17 mW (R); Messzeit: 3 s (PL), 60 s (R); Anzahl der Messpunkte (insgesamt): 1; Datenauswertung: Suchsoftware SpecID; Messungen unterstützt von Annalena Erlacher (Uni Wien) und Martina Griesser (KHM)
206148 | 81912 | Raman | Charakterisierung Edelstein | Saphir | weiterführende RFA-Analyse | 1 | 2022-06-01 | Messgerät: WiTec alphaCART mit Raman-Probe, Laserwellenlänge 457 nm, TruePower-Modul (Definition und Dokumentation der Laserleistung per Software), Detektor UHTS300VIS mit BI-EMCCD-Kamera; Laserleistung: 1 mW (PL), 17 mW (R); Messzeit: 3 s (PL), 60 s (R); Anzahl der Messpunkte (insgesamt): 1; Datenauswertung: Suchsoftware SpecID; Messungen unterstützt von Annalena Erlacher (Uni Wien) und Martina Griesser (KHM)
206149 | 81913 | Raman | Charakterisierung Edelstein | Saphir | weiterführende RFA-Analyse | 1 | 2022-06-01 | Messgerät: WiTec alphaCART mit Raman-Probe, Laserwellenlänge 457 nm, TruePower-Modul (Definition und Dokumentation der Laserleistung per Software), Detektor UHTS300VIS mit BI-EMCCD-Kamera; Laserleistung: 2 mW (PL), 17 mW (R); Messzeit: 3 s (PL), 240 s (R); Anzahl der Messpunkte (insgesamt): 2; Datenauswertung: Suchsoftware SpecID; Messungen unterstützt von Annalena Erlacher (Uni Wien) und Martina Griesser (KHM)
206150 | 81914 | Raman | Charakterisierung Edelstein |  |  | 1 | 2022-06-01 | Messgerät: WiTec alphaCART mit Raman-Probe, Laserwellenlänge 457 nm, TruePower-Modul (Definition und Dokumentation der Laserleistung per Software), Detektor UHTS300VIS mit BI-EMCCD-Kamera;
206151 | 81915 | Raman | Charakterisierung Edelstein | Saphir | weiterführende RFA-Analyse | 1 | 2022-06-01 | Messgerät: WiTec alphaCART mit Raman-Probe, Laserwellenlänge 457 nm, TruePower-Modul (Definition und Dokumentation der Laserleistung per Software), Detektor UHTS300VIS mit BI-EMCCD-Kamera; Laserleistung: 2 mW (PL), 17 mW (R); Messzeit: 3 s (PL), 60 s (R); Anzahl der Messpunkte (insgesamt): 1; Datenauswertung: Suchsoftware SpecID; Messungen unterstützt von Annalena Erlacher (Uni Wien) und Martina Griesser (KHM)
206153 | 81917 | Raman | Charakterisierung Edelstein | Saphir | weiterführende RFA-Analyse | 1 | 2022-06-01 | Messgerät: WiTec alphaCART mit Raman-Probe, Laserwellenlänge 457 nm, TruePower-Modul (Definition und Dokumentation der Laserleistung per Software), Detektor UHTS300VIS mit BI-EMCCD-Kamera; Laserleistung: 2 mW (PL), 17 mW (R); Messzeit: 4 s (PL), 60 s (R); Anzahl der Messpunkte (insgesamt): 1; Datenauswertung: Suchsoftware SpecID; Messungen unterstützt von Annalena Erlacher (Uni Wien) und Martina Griesser (KHM)
206154 | 81918 | Raman | Charakterisierung Edelstein | Saphir | weiterführende RFA-Analyse | 1 | 2022-06-01 | Messgerät: WiTec alphaCART mit Raman-Probe, Laserwellenlänge 457 nm, TruePower-Modul (Definition und Dokumentation der Laserleistung per Software), Detektor UHTS300VIS mit BI-EMCCD-Kamera; Laserleistung: 0,5 mW (PL), 17 mW (R); Messzeit: 3 s (PL), 60 s (R); Anzahl der Messpunkte (insgesamt): 1; Datenauswertung: Suchsoftware SpecID; Messungen unterstützt von Annalena Erlacher (Uni Wien) und Martina Griesser (KHM)
206155 | 81919 | Raman | Charakterisierung Edelstein | Granat | weiterführende RFA-Analyse | 1 | 2022-06-01 | Messgerät: WiTec alphaCART mit Raman-Probe, Laserwellenlänge 457 nm, TruePower-Modul (Definition und Dokumentation der Laserleistung per Software), Detektor UHTS300VIS mit BI-EMCCD-Kamera; Laserleistung: 17 mW; Messzeit: 60/120 s; Anzahl der Messpunkte (insgesamt): 1; Datenauswertung: Suchsoftware SpecID; Messungen unterstützt von Annalena Erlacher (Uni Wien) und Martina Griesser (KHM)
206156 | 81920 | Raman | Charakterisierung Edelstein | Granat | weiterführende RFA-Analyse | 1 | 2022-06-01 | Messgerät: WiTec alphaCART mit Raman-Probe, Laserwellenlänge 457 nm, TruePower-Modul (Definition und Dokumentation der Laserleistung per Software), Detektor UHTS300VIS mit BI-EMCCD-Kamera; Laserleistung: 17 mW; Messzeit: 20/60 s; Anzahl der Messpunkte (insgesamt): 1; Datenauswertung: Suchsoftware SpecID; Messungen unterstützt von Annalena Erlacher (Uni Wien) und Martina Griesser (KHM)
206157 | 81921 | Raman | Charakterisierung Edelstein | Granat | weiterführende RFA-Analyse | 1 | 2022-06-01 | Messgerät: WiTec alphaCART mit Raman-Probe, Laserwellenlänge 457 nm, TruePower-Modul (Definition und Dokumentation der Laserleistung per Software), Detektor UHTS300VIS mit BI-EMCCD-Kamera; Laserleistung: 17 mW; Messzeit: 41 s; Anzahl der Messpunkte (insgesamt): 1; Datenauswertung: Suchsoftware SpecID; Messungen unterstützt von Annalena Erlacher (Uni Wien) und Martina Griesser (KHM)
206158 | 81922 | Raman | Charakterisierung Edelstein | Saphir | weiterführende RFA-Analyse | 1 | 2022-06-01 | Messgerät: WiTec alphaCART mit Raman-Probe, Laserwellenlänge 457 nm, TruePower-Modul (Definition und Dokumentation der Laserleistung per Software), Detektor UHTS300VIS mit BI-EMCCD-Kamera; Laserleistung: 3 mW (PL), 17 mW (R); Messzeit: 3 s (PL), 60/120 s (R); Anzahl der Messpunkte (insgesamt): 1; Datenauswertung: Suchsoftware SpecID; Messungen unterstützt von Annalena Erlacher (Uni Wien) und Martina Griesser (KHM)
206159 | 81923 | Raman | Charakterisierung Edelstein | Smaragd |  | 1 | 2022-06-01 | Messgerät: WiTec alphaCART mit Raman-Probe, Laserwellenlänge 457 nm, TruePower-Modul (Definition und Dokumentation der Laserleistung per Software), Detektor UHTS300VIS mit BI-EMCCD-Kamera; Laserleistung: 1 mW (PL), 17 mW (R); Messzeit: 3 s (PL), 20/60/120/600 s (R); Anzahl der Messpunkte (insgesamt): 4; Datenauswertung: Suchsoftware SpecID; Messungen unterstützt von Annalena Erlacher (Uni Wien) und Martina Griesser (KHM)
206160 | 81924 | Raman | Charakterisierung Edelstein | Granat | weiterführende RFA-Analyse | 1 | 2022-06-01 | Messgerät: WiTec alphaCART mit Raman-Probe, Laserwellenlänge 457 nm, TruePower-Modul (Definition und Dokumentation der Laserleistung per Software), Detektor UHTS300VIS mit BI-EMCCD-Kamera; Laserleistung: 17 mW; Messzeit: 20/60 s; Anzahl der Messpunkte (insgesamt): 1; Datenauswertung: Suchsoftware SpecID; Messungen unterstützt von Annalena Erlacher (Uni Wien) und Martina Griesser (KHM)
206161 | 81925 | Raman | Charakterisierung Edelstein | Granat | weiterführende RFA-Analyse | 1 | 2022-06-01 | Messgerät: WiTec alphaCART mit Raman-Probe, Laserwellenlänge 457 nm, TruePower-Modul (Definition und Dokumentation der Laserleistung per Software), Detektor UHTS300VIS mit BI-EMCCD-Kamera; Laserleistung: 17 mW; Messzeit: 120 s; Anzahl der Messpunkte (insgesamt): 2; Datenauswertung: Suchsoftware SpecID; Messungen unterstützt von Annalena Erlacher (Uni Wien) und Martina Griesser (KHM)
206162 | 81926 | Raman | Charakterisierung Edelstein | Amethyst |  | 1 | 2022-06-01 | Messgerät: WiTec alphaCART mit Raman-Probe, Laserwellenlänge 457 nm, TruePower-Modul (Definition und Dokumentation der Laserleistung per Software), Detektor UHTS300VIS mit BI-EMCCD-Kamera; Laserleistung: 17 mW; Messzeit: 41 s; Anzahl der Messpunkte (insgesamt): 1; Datenauswertung: Suchsoftware SpecID; Messungen unterstützt von Annalena Erlacher (Uni Wien) und Martina Griesser (KHM)
206163 | 81927 | Raman | Charakterisierung Edelstein | Amethyst |  | 1 | 2022-06-01 | Messgerät: WiTec alphaCART mit Raman-Probe, Laserwellenlänge 457 nm, TruePower-Modul (Definition und Dokumentation der Laserleistung per Software), Detektor UHTS300VIS mit BI-EMCCD-Kamera; Laserleistung: 17 mW; Messzeit: 22 s; Anzahl der Messpunkte (insgesamt): 1; Datenauswertung: Suchsoftware SpecID; Messungen unterstützt von Annalena Erlacher (Uni Wien) und Martina Griesser (KHM)
206164 | 81928 | Raman | Charakterisierung Edelstein | Amethyst |  | 1 | 2022-06-01 | Messgerät: WiTec alphaCART mit Raman-Probe, Laserwellenlänge 457 nm, TruePower-Modul (Definition und Dokumentation der Laserleistung per Software), Detektor UHTS300VIS mit BI-EMCCD-Kamera; Laserleistung: 17 mW; Messzeit: 41 s; Anzahl der Messpunkte (insgesamt): 1; Datenauswertung: Suchsoftware SpecID; Messungen unterstützt von Annalena Erlacher (Uni Wien) und Martina Griesser (KHM)
206165 | 81929 | Raman | Charakterisierung Edelstein | Saphir | weiterführende RFA-Analyse | 1 | 2022-06-01 | Messgerät: WiTec alphaCART mit Raman-Probe, Laserwellenlänge 457 nm, TruePower-Modul (Definition und Dokumentation der Laserleistung per Software), Detektor UHTS300VIS mit BI-EMCCD-Kamera; Laserleistung: 17 mW (PL), 17 mW (R); Messzeit: 3 s (PL), 60/120 s (R); Anzahl der Messpunkte (insgesamt): 1; Datenauswertung: Suchsoftware SpecID; Messungen unterstützt von Annalena Erlacher (Uni Wien) und Martina Griesser (KHM)
206166 | 81930 | Raman | Charakterisierung Edelstein | Amethyst |  | 1 | 2022-06-01 | Messgerät: WiTec alphaCART mit Raman-Probe, Laserwellenlänge 457 nm, TruePower-Modul (Definition und Dokumentation der Laserleistung per Software), Detektor UHTS300VIS mit BI-EMCCD-Kamera; Laserleistung: 17 mW; Messzeit: 30 s; Anzahl der Messpunkte (insgesamt): 1; Datenauswertung: Suchsoftware SpecID; Messungen unterstützt von Annalena Erlacher (Uni Wien) und Martina Griesser (KHM)
206167 | 81931 | Raman | Charakterisierung Edelstein | Saphir | weiterführende RFA-Analyse | 1 | 2022-06-01 | Messgerät: WiTec alphaCART mit Raman-Probe, Laserwellenlänge 457 nm, TruePower-Modul (Definition und Dokumentation der Laserleistung per Software), Detektor UHTS300VIS mit BI-EMCCD-Kamera; Laserleistung: 17 mW (PL), 17 mW (R); Messzeit: 3 s (PL), 60 s (R); Anzahl der Messpunkte (insgesamt): 1; Datenauswertung: Suchsoftware SpecID; Messungen unterstützt von Annalena Erlacher (Uni Wien) und Martina Griesser (KHM)
206168 | 81932 | Raman | Charakterisierung Edelstein | Saphir | weiterführende RFA-Analyse | 1 | 2022-06-01 | Messgerät: WiTec alphaCART mit Raman-Probe, Laserwellenlänge 457 nm, TruePower-Modul (Definition und Dokumentation der Laserleistung per Software), Detektor UHTS300VIS mit BI-EMCCD-Kamera; Laserleistung: 2,5 mW (PL), 17 mW (R); Messzeit: 3 s (PL), 60 s (R); Anzahl der Messpunkte (insgesamt): 1; Datenauswertung: Suchsoftware SpecID; Messungen unterstützt von Annalena Erlacher (Uni Wien) und Martina Griesser (KHM)
206169 | 81933 | Raman | Charakterisierung Edelstein | Saphir | weiterführende RFA-Analyse | 1 | 2022-06-01 | Messgerät: WiTec alphaCART mit Raman-Probe, Laserwellenlänge 457 nm, TruePower-Modul (Definition und Dokumentation der Laserleistung per Software), Detektor UHTS300VIS mit BI-EMCCD-Kamera; Laserleistung: 5 mW (PL), 17 mW (R); Messzeit: 3 s (PL), 60 s (R); Anzahl der Messpunkte (insgesamt): 1; Datenauswertung: Suchsoftware SpecID; Messungen unterstützt von Annalena Erlacher (Uni Wien) und Martina Griesser (KHM)
206170 | 81934 | Raman | Charakterisierung Edelstein | Saphir | weiterführende RFA-Analyse | 1 | 2022-06-01 | Messgerät: WiTec alphaCART mit Raman-Probe, Laserwellenlänge 457 nm, TruePower-Modul (Definition und Dokumentation der Laserleistung per Software), Detektor UHTS300VIS mit BI-EMCCD-Kamera; Laserleistung: 0,2 mW (PL), 17 mW (R); Messzeit: 3 s (PL), 60 s (R); Anzahl der Messpunkte (insgesamt): 1; Datenauswertung: Suchsoftware SpecID; Messungen unterstützt von Annalena Erlacher (Uni Wien) und Martina Griesser (KHM)
206171 | 81935 | Raman | Charakterisierung Edelstein | Saphir | weiterführende RFA-Analyse | 1 | 2022-06-01 | Messgerät: WiTec alphaCART mit Raman-Probe, Laserwellenlänge 457 nm, TruePower-Modul (Definition und Dokumentation der Laserleistung per Software), Detektor UHTS300VIS mit BI-EMCCD-Kamera; Laserleistung: 0,3 mW (PL), 17 mW (R); Messzeit: 3 s (PL), 60 s (R); Anzahl der Messpunkte (insgesamt): 1; Datenauswertung: Suchsoftware SpecID; Messungen unterstützt von Annalena Erlacher (Uni Wien) und Martina Griesser (KHM)
206172 | 81936 | Raman | Charakterisierung Edelstein | Saphir | weiterführende RFA-Analyse | 1 | 2022-06-01 | Messgerät: WiTec alphaCART mit Raman-Probe, Laserwellenlänge 457 nm, TruePower-Modul (Definition und Dokumentation der Laserleistung per Software), Detektor UHTS300VIS mit BI-EMCCD-Kamera; Laserleistung: 0,5 mW (PL), 17 mW (R); Messzeit: 3 s (PL), 60 s (R); Anzahl der Messpunkte (insgesamt): 1; Datenauswertung: Suchsoftware SpecID; Messungen unterstützt von Annalena Erlacher (Uni Wien) und Martina Griesser (KHM)
206173 | 81937 | Raman | Charakterisierung Edelstein | Saphir | weiterführende RFA-Analyse | 1 | 2022-06-01 | Messgerät: WiTec alphaCART mit Raman-Probe, Laserwellenlänge 457 nm, TruePower-Modul (Definition und Dokumentation der Laserleistung per Software), Detektor UHTS300VIS mit BI-EMCCD-Kamera; Laserleistung: 1 mW (PL), 17 mW (R); Messzeit: 3 s (PL), 60 s (R); Anzahl der Messpunkte (insgesamt): 2; Datenauswertung: Suchsoftware SpecID; Messungen unterstützt von Annalena Erlacher (Uni Wien) und Martina Griesser (KHM)
206174 | 81938 | Raman | Charakterisierung Edelstein | Saphir | weiterführende RFA-Analyse | 1 | 2022-06-01 | Messgerät: WiTec alphaCART mit Raman-Probe, Laserwellenlänge 457 nm, TruePower-Modul (Definition und Dokumentation der Laserleistung per Software), Detektor UHTS300VIS mit BI-EMCCD-Kamera; Laserleistung: 2 mW (PL), 17 mW (R); Messzeit: 3 s (PL), 60 s (R); Anzahl der Messpunkte (insgesamt): 1; Datenauswertung: Suchsoftware SpecID; Messungen unterstützt von Annalena Erlacher (Uni Wien) und Martina Griesser (KHM)
206175 | 81939 | Raman | Charakterisierung Edelstein | Saphir | weiterführende RFA-Analyse | 1 | 2022-06-01 | Messgerät: WiTec alphaCART mit Raman-Probe, Laserwellenlänge 457 nm, TruePower-Modul (Definition und Dokumentation der Laserleistung per Software), Detektor UHTS300VIS mit BI-EMCCD-Kamera; Laserleistung: 0,3 mW (PL), 17 mW (R); Messzeit: 3 s (PL), 60 s (R); Anzahl der Messpunkte (insgesamt): 1; Datenauswertung: Suchsoftware SpecID; Messungen unterstützt von Annalena Erlacher (Uni Wien) und Martina Griesser (KHM)
206176 | 81940 | Raman | Charakterisierung Edelstein | Saphir | weiterführende RFA-Analyse | 1 | 2022-06-01 | Messgerät: WiTec alphaCART mit Raman-Probe, Laserwellenlänge 457 nm, TruePower-Modul (Definition und Dokumentation der Laserleistung per Software), Detektor UHTS300VIS mit BI-EMCCD-Kamera; Laserleistung: 4 mW (PL), 17 mW (R); Messzeit: 3 s (PL), 60 s (R); Anzahl der Messpunkte (insgesamt): 1; Datenauswertung: Suchsoftware SpecID; Messungen unterstützt von Annalena Erlacher (Uni Wien) und Martina Griesser (KHM)
206177 | 81941 | Raman | Charakterisierung Edelstein | Saphir | weiterführende RFA-Analyse | 1 | 2022-06-01 | Messgerät: WiTec alphaCART mit Raman-Probe, Laserwellenlänge 457 nm, TruePower-Modul (Definition und Dokumentation der Laserleistung per Software), Detektor UHTS300VIS mit BI-EMCCD-Kamera; Laserleistung: 17 mW (PL), 17 mW (R); Messzeit: 21 s (PL), 60/180 s (R); Anzahl der Messpunkte (insgesamt): 1; Datenauswertung: Suchsoftware SpecID; Messungen unterstützt von Annalena Erlacher (Uni Wien) und Martina Griesser (KHM)
206178 | 81942 | Raman | Charakterisierung Edelstein | Saphir | weiterführende RFA-Analyse | 1 | 2022-06-01 | Messgerät: WiTec alphaCART mit Raman-Probe, Laserwellenlänge 457 nm, TruePower-Modul (Definition und Dokumentation der Laserleistung per Software), Detektor UHTS300VIS mit BI-EMCCD-Kamera; Laserleistung: 0,5 mW (PL), 17 mW (R); Messzeit: 3 s (PL), 60 s (R); Anzahl der Messpunkte (insgesamt): 1; Datenauswertung: Suchsoftware SpecID; Messungen unterstützt von Annalena Erlacher (Uni Wien) und Martina Griesser (KHM)
206179 | 81943 | Raman | Charakterisierung Edelstein | Saphir | weiterführende RFA-Analyse | 1 | 2022-06-01 | Messgerät: WiTec alphaCART mit Raman-Probe, Laserwellenlänge 457 nm, TruePower-Modul (Definition und Dokumentation der Laserleistung per Software), Detektor UHTS300VIS mit BI-EMCCD-Kamera; Laserleistung: 1 mW (PL), 17 mW (R); Messzeit: 3 s (PL), 60 s (R); Anzahl der Messpunkte (insgesamt): 1; Datenauswertung: Suchsoftware SpecID; Messungen unterstützt von Annalena Erlacher (Uni Wien) und Martina Griesser (KHM)
206180 | 81944 | Raman | Charakterisierung Edelstein | Glas; rot | weiterführende RFA-Analyse | 1 | 2022-06-01 | Messgerät: WiTec alphaCART mit Raman-Probe, Laserwellenlänge 457 nm, TruePower-Modul (Definition und Dokumentation der Laserleistung per Software), Detektor UHTS300VIS mit BI-EMCCD-Kamera; Laserleistung: 17 mW; Messzeit: 60 s; Anzahl der Messpunkte (insgesamt): 7; Datenauswertung: Suchsoftware SpecID; Messungen unterstützt von Annalena Erlacher (Uni Wien) und Martina Griesser (KHM)
206181 | 81945 | Raman | Charakterisierung Edelstein | Saphir | weiterführende RFA-Analyse | 1 | 2022-06-01 | Messgerät: WiTec alphaCART mit Raman-Probe, Laserwellenlänge 457 nm, TruePower-Modul (Definition und Dokumentation der Laserleistung per Software), Detektor UHTS300VIS mit BI-EMCCD-Kamera; Laserleistung: 0,6 mW (PL), 17 mW (R); Messzeit: 3 s (PL), 60 s (R); Anzahl der Messpunkte (insgesamt): 1; Datenauswertung: Suchsoftware SpecID; Messungen unterstützt von Annalena Erlacher (Uni Wien) und Martina Griesser (KHM)
206182 | 81946 | Raman | Charakterisierung Edelstein | Granat | weiterführende RFA-Analyse | 1 | 2022-06-01 | Messgerät: WiTec alphaCART mit Raman-Probe, Laserwellenlänge 457 nm, TruePower-Modul (Definition und Dokumentation der Laserleistung per Software), Detektor UHTS300VIS mit BI-EMCCD-Kamera; Laserleistung: 17 mW; Messzeit: 60 s; Anzahl der Messpunkte (insgesamt): 1; Datenauswertung: Suchsoftware SpecID; Messungen unterstützt von Annalena Erlacher (Uni Wien) und Martina Griesser (KHM)
206183 | 81947 | Raman | Charakterisierung Edelstein | Granat | weiterführende RFA-Analyse | 1 | 2022-06-01 | Messgerät: WiTec alphaCART mit Raman-Probe, Laserwellenlänge 457 nm, TruePower-Modul (Definition und Dokumentation der Laserleistung per Software), Detektor UHTS300VIS mit BI-EMCCD-Kamera; Laserleistung: 17 mW; Messzeit: 60 s; Anzahl der Messpunkte (insgesamt): 1; Datenauswertung: Suchsoftware SpecID; Messungen unterstützt von Annalena Erlacher (Uni Wien) und Martina Griesser (KHM)
206184 | 81948 | Raman | Charakterisierung Edelstein | Chalcedon |  | 1 | 2022-06-01 | Messgerät: WiTec alphaCART mit Raman-Probe, Laserwellenlänge 457 nm, TruePower-Modul (Definition und Dokumentation der Laserleistung per Software), Detektor UHTS300VIS mit BI-EMCCD-Kamera; Laserleistung: 17 mW; Messzeit: 240 s; Anzahl der Messpunkte (insgesamt): 2; Datenauswertung: Suchsoftware SpecID; Messungen unterstützt von Annalena Erlacher (Uni Wien) und Martina Griesser (KHM)
206185 | 81949 | Raman | Charakterisierung Edelstein | Smaragd |  | 1 | 2022-06-01 | Messgerät: WiTec alphaCART mit Raman-Probe, Laserwellenlänge 457 nm, TruePower-Modul (Definition und Dokumentation der Laserleistung per Software), Detektor UHTS300VIS mit BI-EMCCD-Kamera; Laserleistung: 0,8 mW (PL), 17 mW (R); Messzeit: 3 s (PL), 60 s (R); Anzahl der Messpunkte (insgesamt): 1; Datenauswertung: Suchsoftware SpecID; Messungen unterstützt von Annalena Erlacher (Uni Wien) und Martina Griesser (KHM)
206186 | 81950 | Raman | Charakterisierung Edelstein | Granat | weiterführende RFA-Analyse | 1 | 2022-06-01 | Messgerät: WiTec alphaCART mit Raman-Probe, Laserwellenlänge 457 nm, TruePower-Modul (Definition und Dokumentation der Laserleistung per Software), Detektor UHTS300VIS mit BI-EMCCD-Kamera; Laserleistung: 17 mW; Messzeit: 60 s; Anzahl der Messpunkte (insgesamt): 1; Datenauswertung: Suchsoftware SpecID; Messungen unterstützt von Annalena Erlacher (Uni Wien) und Martina Griesser (KHM)
206187 | 81951 | Raman | Charakterisierung Edelstein | Amethyst |  | 1 | 2022-06-01 | Messgerät: WiTec alphaCART mit Raman-Probe, Laserwellenlänge 457 nm, TruePower-Modul (Definition und Dokumentation der Laserleistung per Software), Detektor UHTS300VIS mit BI-EMCCD-Kamera; Laserleistung: 17 mW; Messzeit: 60 s; Anzahl der Messpunkte (insgesamt): 2; Datenauswertung: Suchsoftware SpecID; Messungen unterstützt von Annalena Erlacher (Uni Wien) und Martina Griesser (KHM)
206188 | 81952 | Raman | Charakterisierung Edelstein | Saphir | weiterführende RFA-Analyse | 1 | 2022-06-01 | Messgerät: WiTec alphaCART mit Raman-Probe, Laserwellenlänge 457 nm, TruePower-Modul (Definition und Dokumentation der Laserleistung per Software), Detektor UHTS300VIS mit BI-EMCCD-Kamera; Laserleistung: 2 mW (PL), 17 mW (R); Messzeit: 3 s (PL), 60 s (R); Anzahl der Messpunkte (insgesamt): 1; Datenauswertung: Suchsoftware SpecID; Messungen unterstützt von Annalena Erlacher (Uni Wien) und Martina Griesser (KHM)
206189 | 81953 | Raman | Charakterisierung Edelstein | Saphir | weiterführende RFA-Analyse | 1 | 2022-06-01 | Messgerät: WiTec alphaCART mit Raman-Probe, Laserwellenlänge 457 nm, TruePower-Modul (Definition und Dokumentation der Laserleistung per Software), Detektor UHTS300VIS mit BI-EMCCD-Kamera; Laserleistung: 0,5 mW (PL), 17 mW (R); Messzeit: 3 s (PL), 60 s (R); Anzahl der Messpunkte (insgesamt): 1; Datenauswertung: Suchsoftware SpecID; Messungen unterstützt von Annalena Erlacher (Uni Wien) und Martina Griesser (KHM)
206190 | 81954 | Raman | Charakterisierung Edelstein | Granat | weiterführende RFA-Analyse | 1 | 2022-06-01 | Messgerät: WiTec alphaCART mit Raman-Probe, Laserwellenlänge 457 nm, TruePower-Modul (Definition und Dokumentation der Laserleistung per Software), Detektor UHTS300VIS mit BI-EMCCD-Kamera; Laserleistung: 17 mW; Messzeit: 120 s; Anzahl der Messpunkte (insgesamt): 1; Datenauswertung: Suchsoftware SpecID; Messungen unterstützt von Annalena Erlacher (Uni Wien) und Martina Griesser (KHM)
206191 | 81955 | Raman | Charakterisierung Edelstein | Saphir | weiterführende RFA-Analyse | 1 | 2022-06-01 | Messgerät: WiTec alphaCART mit Raman-Probe, Laserwellenlänge 457 nm, TruePower-Modul (Definition und Dokumentation der Laserleistung per Software), Detektor UHTS300VIS mit BI-EMCCD-Kamera; Laserleistung: 5 mW (PL), 17 mW (R); Messzeit: 3 s (PL), 60 s (R); Anzahl der Messpunkte (insgesamt): 1; Datenauswertung: Suchsoftware SpecID; Messungen unterstützt von Annalena Erlacher (Uni Wien) und Martina Griesser (KHM)
206192 | 81956 | Raman | Charakterisierung Edelstein | Saphir | weiterführende RFA-Analyse | 1 | 2022-06-01 | Messgerät: WiTec alphaCART mit Raman-Probe, Laserwellenlänge 457 nm, TruePower-Modul (Definition und Dokumentation der Laserleistung per Software), Detektor UHTS300VIS mit BI-EMCCD-Kamera; Laserleistung: 0,3 mW (PL), 17 mW (R); Messzeit: 3 s (PL), 60 s (R); Anzahl der Messpunkte (insgesamt): 2; Datenauswertung: Suchsoftware SpecID; Messungen unterstützt von Annalena Erlacher (Uni Wien) und Martina Griesser (KHM)
206193 | 81957 | Raman | Charakterisierung Edelstein | Saphir | weiterführende RFA-Analyse | 1 | 2022-06-01 | Messgerät: WiTec alphaCART mit Raman-Probe, Laserwellenlänge 457 nm, TruePower-Modul (Definition und Dokumentation der Laserleistung per Software), Detektor UHTS300VIS mit BI-EMCCD-Kamera; Laserleistung: 0,5 mW (PL), 17 mW (R); Messzeit: 3 s (PL), 60 s (R); Anzahl der Messpunkte (insgesamt): 1; Datenauswertung: Suchsoftware SpecID; Messungen unterstützt von Annalena Erlacher (Uni Wien) und Martina Griesser (KHM)
206194 | 81958 | Raman | Charakterisierung Edelstein | Saphir | weiterführende RFA-Analyse | 1 | 2022-06-01 | Messgerät: WiTec alphaCART mit Raman-Probe, Laserwellenlänge 457 nm, TruePower-Modul (Definition und Dokumentation der Laserleistung per Software), Detektor UHTS300VIS mit BI-EMCCD-Kamera; Laserleistung: 1 mW (PL), 17 mW (R); Messzeit: 3 s (PL), 60 s (R); Anzahl der Messpunkte (insgesamt): 1; Datenauswertung: Suchsoftware SpecID; Messungen unterstützt von Annalena Erlacher (Uni Wien) und Martina Griesser (KHM)
206195 | 81959 | Raman | Charakterisierung Edelstein | Saphir | weiterführende RFA-Analyse | 1 | 2022-06-01 | Messgerät: WiTec alphaCART mit Raman-Probe, Laserwellenlänge 457 nm, TruePower-Modul (Definition und Dokumentation der Laserleistung per Software), Detektor UHTS300VIS mit BI-EMCCD-Kamera; Laserleistung: 0,2 mW (PL), 17 mW (R); Messzeit: 3 s (PL), 60 s (R); Anzahl der Messpunkte (insgesamt): 1; Datenauswertung: Suchsoftware SpecID; Messungen unterstützt von Annalena Erlacher (Uni Wien) und Martina Griesser (KHM)
206196 | 81960 | Raman | Charakterisierung Edelstein | Saphir | weiterführende RFA-Analyse | 1 | 2022-06-01 | Messgerät: WiTec alphaCART mit Raman-Probe, Laserwellenlänge 457 nm, TruePower-Modul (Definition und Dokumentation der Laserleistung per Software), Detektor UHTS300VIS mit BI-EMCCD-Kamera; Laserleistung: 1 mW (PL), 17 mW (R); Messzeit: 3 s (PL), 60 s (R); Anzahl der Messpunkte (insgesamt): 1; Datenauswertung: Suchsoftware SpecID; Messungen unterstützt von Annalena Erlacher (Uni Wien) und Martina Griesser (KHM)
206197 | 81961 | Raman | Charakterisierung Edelstein | Saphir | weiterführende RFA-Analyse | 1 | 2022-06-01 | Messgerät: WiTec alphaCART mit Raman-Probe, Laserwellenlänge 457 nm, TruePower-Modul (Definition und Dokumentation der Laserleistung per Software), Detektor UHTS300VIS mit BI-EMCCD-Kamera; Laserleistung: 1 mW (PL), 17 mW (R); Messzeit: 3 s (PL), 60/120 s (R); Anzahl der Messpunkte (insgesamt): 3; Datenauswertung: Suchsoftware SpecID; Messungen unterstützt von Annalena Erlacher (Uni Wien) und Martina Griesser (KHM)
206198 | 81962 | Raman | Charakterisierung Edelstein | Saphir | weiterführende RFA-Analyse | 1 | 2022-06-01 | Messgerät: WiTec alphaCART mit Raman-Probe, Laserwellenlänge 457 nm, TruePower-Modul (Definition und Dokumentation der Laserleistung per Software), Detektor UHTS300VIS mit BI-EMCCD-Kamera; Laserleistung: 2 mW (PL), 17 mW (R); Messzeit: 3 s (PL), 60 s (R); Anzahl der Messpunkte (insgesamt): 1; Datenauswertung: Suchsoftware SpecID; Messungen unterstützt von Annalena Erlacher (Uni Wien) und Martina Griesser (KHM)
206199 | 81963 | Raman | Charakterisierung Edelstein | Saphir | weiterführende RFA-Analyse | 1 | 2022-06-01 | Messgerät: WiTec alphaCART mit Raman-Probe, Laserwellenlänge 457 nm, TruePower-Modul (Definition und Dokumentation der Laserleistung per Software), Detektor UHTS300VIS mit BI-EMCCD-Kamera; Laserleistung: 2 mW (PL), 17 mW (R); Messzeit: 3 s (PL), 60 s (R); Anzahl der Messpunkte (insgesamt): 1; Datenauswertung: Suchsoftware SpecID; Messungen unterstützt von Annalena Erlacher (Uni Wien) und Martina Griesser (KHM)
206200 | 81964 | Raman | Charakterisierung Edelstein | Saphir | weiterführende RFA-Analyse | 1 | 2022-06-01 | Messgerät: WiTec alphaCART mit Raman-Probe, Laserwellenlänge 457 nm, TruePower-Modul (Definition und Dokumentation der Laserleistung per Software), Detektor UHTS300VIS mit BI-EMCCD-Kamera; Laserleistung: 10 mW (PL), 17 mW (R); Messzeit: 3 s (PL), 60 s (R); Anzahl der Messpunkte (insgesamt): 2; Datenauswertung: Suchsoftware SpecID; Messungen unterstützt von Annalena Erlacher (Uni Wien) und Martina Griesser (KHM)
206201 | 81965 | Raman | Charakterisierung Edelstein | Saphir | weiterführende RFA-Analyse | 1 | 2022-06-01 | Messgerät: WiTec alphaCART mit Raman-Probe, Laserwellenlänge 457 nm, TruePower-Modul (Definition und Dokumentation der Laserleistung per Software), Detektor UHTS300VIS mit BI-EMCCD-Kamera; Laserleistung: 0,1 mW (PL), 17 mW (R); Messzeit: 2 s (PL), 60 s (R); Anzahl der Messpunkte (insgesamt): 1; Datenauswertung: Suchsoftware SpecID; Messungen unterstützt von Annalena Erlacher (Uni Wien) und Martina Griesser (KHM)
206202 | 81966 | Raman | Charakterisierung Edelstein | Saphir | weiterführende RFA-Analyse | 1 | 2022-06-01 | Messgerät: WiTec alphaCART mit Raman-Probe, Laserwellenlänge 457 nm, TruePower-Modul (Definition und Dokumentation der Laserleistung per Software), Detektor UHTS300VIS mit BI-EMCCD-Kamera; Laserleistung: 2 mW (PL), 17 mW (R); Messzeit: 3 s (PL), 60/120 s (R); Anzahl der Messpunkte (insgesamt): 1; Datenauswertung: Suchsoftware SpecID; Messungen unterstützt von Annalena Erlacher (Uni Wien) und Martina Griesser (KHM)
206203 | 81967 | Raman | Charakterisierung Edelstein | Saphir | weiterführende RFA-Analyse | 1 | 2022-06-01 | Messgerät: WiTec alphaCART mit Raman-Probe, Laserwellenlänge 457 nm, TruePower-Modul (Definition und Dokumentation der Laserleistung per Software), Detektor UHTS300VIS mit BI-EMCCD-Kamera; Laserleistung: 1 mW (PL), 17 mW (R); Messzeit: 3 s (PL), 60 s (R); Anzahl der Messpunkte (insgesamt): 1; Datenauswertung: Suchsoftware SpecID; Messungen unterstützt von Annalena Erlacher (Uni Wien) und Martina Griesser (KHM)
206204 | 81968 | Raman | Charakterisierung Edelstein | Smaragd |  | 1 | 2022-06-01 | Messgerät: WiTec alphaCART mit Raman-Probe, Laserwellenlänge 457 nm, TruePower-Modul (Definition und Dokumentation der Laserleistung per Software), Detektor UHTS300VIS mit BI-EMCCD-Kamera; Laserleistung: 1 mW (PL), 17 mW (R); Messzeit: 3 s (PL), 60 s (R); Anzahl der Messpunkte (insgesamt): 1; Datenauswertung: Suchsoftware SpecID; Messungen unterstützt von Annalena Erlacher (Uni Wien) und Martina Griesser (KHM)
206205 | 81969 | Raman | Charakterisierung Edelstein | Granat | weiterführende RFA-Analyse | 1 | 2022-06-01 | Messgerät: WiTec alphaCART mit Raman-Probe, Laserwellenlänge 457 nm, TruePower-Modul (Definition und Dokumentation der Laserleistung per Software), Detektor UHTS300VIS mit BI-EMCCD-Kamera; Laserleistung: 17 mW; Messzeit: 41 s; Anzahl der Messpunkte (insgesamt): 1; Datenauswertung: Suchsoftware SpecID; Messungen unterstützt von Annalena Erlacher (Uni Wien) und Martina Griesser (KHM)
206206 | 81970 | Raman | Charakterisierung Edelstein | Saphir | weiterführende RFA-Analyse | 1 | 2022-06-01 | Messgerät: WiTec alphaCART mit Raman-Probe, Laserwellenlänge 457 nm, TruePower-Modul (Definition und Dokumentation der Laserleistung per Software), Detektor UHTS300VIS mit BI-EMCCD-Kamera; Laserleistung: 0,2 mW (PL), 17 mW (R); Messzeit: 3 s (PL), 60 s (R); Anzahl der Messpunkte (insgesamt): 1; Datenauswertung: Suchsoftware SpecID; Messungen unterstützt von Annalena Erlacher (Uni Wien) und Martina Griesser (KHM)
206207 | 81971 | Raman | Charakterisierung Edelstein | Granat | weiterführende RFA-Analyse | 1 | 2022-06-01 | Messgerät: WiTec alphaCART mit Raman-Probe, Laserwellenlänge 457 nm, TruePower-Modul (Definition und Dokumentation der Laserleistung per Software), Detektor UHTS300VIS mit BI-EMCCD-Kamera; Laserleistung: 17 mW; Messzeit: 41 s; Anzahl der Messpunkte (insgesamt): 1; Datenauswertung: Suchsoftware SpecID; Messungen unterstützt von Annalena Erlacher (Uni Wien) und Martina Griesser (KHM)
206208 | 81972 | Raman | Charakterisierung Edelstein | Smaragd |  | 1 | 2022-06-01 | Messgerät: WiTec alphaCART mit Raman-Probe, Laserwellenlänge 457 nm, TruePower-Modul (Definition und Dokumentation der Laserleistung per Software), Detektor UHTS300VIS mit BI-EMCCD-Kamera; Laserleistung: 1 mW (PL), 17 mW (R); Messzeit: 3 s (PL), 60/1800 s (R); Anzahl der Messpunkte (insgesamt): 2; Datenauswertung: Suchsoftware SpecID; Messungen unterstützt von Annalena Erlacher (Uni Wien) und Martina Griesser (KHM)
206209 | 81973 | Raman | Charakterisierung Edelstein | Granat | weiterführende RFA-Analyse | 1 | 2022-06-01 | Messgerät: WiTec alphaCART mit Raman-Probe, Laserwellenlänge 457 nm, TruePower-Modul (Definition und Dokumentation der Laserleistung per Software), Detektor UHTS300VIS mit BI-EMCCD-Kamera; Laserleistung: 17 mW; Messzeit: 120 s; Anzahl der Messpunkte (insgesamt): 4; Datenauswertung: Suchsoftware SpecID; Messungen unterstützt von Annalena Erlacher (Uni Wien) und Martina Griesser (KHM)
206210 | 81974 | Raman | Charakterisierung Edelstein | Saphir | weiterführende RFA-Analyse | 1 | 2022-06-01 | Messgerät: WiTec alphaCART mit Raman-Probe, Laserwellenlänge 457 nm, TruePower-Modul (Definition und Dokumentation der Laserleistung per Software), Detektor UHTS300VIS mit BI-EMCCD-Kamera; Laserleistung: 0,3 mW (PL), 17 mW (R); Messzeit: 3 s (PL), 60 s (R); Anzahl der Messpunkte (insgesamt): 1; Datenauswertung: Suchsoftware SpecID; Messungen unterstützt von Annalena Erlacher (Uni Wien) und Martina Griesser (KHM)
206211 | 81975 | Raman | Charakterisierung Edelstein | Granat | weiterführende RFA-Analyse | 1 | 2022-06-01 | Messgerät: WiTec alphaCART mit Raman-Probe, Laserwellenlänge 457 nm, TruePower-Modul (Definition und Dokumentation der Laserleistung per Software), Detektor UHTS300VIS mit BI-EMCCD-Kamera; Laserleistung: 17 mW; Messzeit: 41 s; Anzahl der Messpunkte (insgesamt): 1; Datenauswertung: Suchsoftware SpecID; Messungen unterstützt von Annalena Erlacher (Uni Wien) und Martina Griesser (KHM)
206212 | 81976 | Raman | Charakterisierung Edelstein | Granat | weiterführende RFA-Analyse | 1 | 2022-06-01 | Messgerät: WiTec alphaCART mit Raman-Probe, Laserwellenlänge 457 nm, TruePower-Modul (Definition und Dokumentation der Laserleistung per Software), Detektor UHTS300VIS mit BI-EMCCD-Kamera; Laserleistung: 17 mW; Messzeit: 240 s; Anzahl der Messpunkte (insgesamt): 2; Datenauswertung: Suchsoftware SpecID; Messungen unterstützt von Annalena Erlacher (Uni Wien) und Martina Griesser (KHM)
206213 | 81977 | Raman | Charakterisierung Edelstein | Granat; Pyrop | weiterführende RFA-Analyse | 1 | 2022-06-01 | Messgerät: WiTec alphaCART mit Raman-Probe, Laserwellenlänge 457 nm, TruePower-Modul (Definition und Dokumentation der Laserleistung per Software), Detektor UHTS300VIS mit BI-EMCCD-Kamera; Laserleistung: 17 mW; Messzeit: 120 s; Anzahl der Messpunkte (insgesamt): 1; Datenauswertung: Suchsoftware SpecID; Messungen unterstützt von Annalena Erlacher (Uni Wien) und Martina Griesser (KHM)
206214 | 81978 | Raman | Charakterisierung Edelstein | Saphir | weiterführende RFA-Analyse | 1 | 2022-06-01 | Messgerät: WiTec alphaCART mit Raman-Probe, Laserwellenlänge 457 nm, TruePower-Modul (Definition und Dokumentation der Laserleistung per Software), Detektor UHTS300VIS mit BI-EMCCD-Kamera; Laserleistung: 0,2 mW (PL), 17 mW (R); Messzeit: 3 s (PL), 60 s (R); Anzahl der Messpunkte (insgesamt): 1; Datenauswertung: Suchsoftware SpecID; Messungen unterstützt von Annalena Erlacher (Uni Wien) und Martina Griesser (KHM)
206215 | 81979 | Raman | Charakterisierung Edelstein | Granat | weiterführende RFA-Analyse | 1 | 2022-06-01 | Messgerät: WiTec alphaCART mit Raman-Probe, Laserwellenlänge 457 nm, TruePower-Modul (Definition und Dokumentation der Laserleistung per Software), Detektor UHTS300VIS mit BI-EMCCD-Kamera; Laserleistung: 17 mW; Messzeit: 60 s; Anzahl der Messpunkte (insgesamt): 1; Datenauswertung: Suchsoftware SpecID; Messungen unterstützt von Annalena Erlacher (Uni Wien) und Martina Griesser (KHM)
206216 | 81980 | Raman | Charakterisierung Edelstein | Granat | weiterführende RFA-Analyse | 1 | 2022-06-01 | Messgerät: WiTec alphaCART mit Raman-Probe, Laserwellenlänge 457 nm, TruePower-Modul (Definition und Dokumentation der Laserleistung per Software), Detektor UHTS300VIS mit BI-EMCCD-Kamera; Laserleistung: 17 mW; Messzeit: 60 s; Anzahl der Messpunkte (insgesamt): 1; Datenauswertung: Suchsoftware SpecID; Messungen unterstützt von Annalena Erlacher (Uni Wien) und Martina Griesser (KHM)
206217 | 81981 | Raman | Charakterisierung Edelstein | Smaragd | weiterführende RFA-Analyse | 1 | 2022-06-01 | Messgerät: WiTec alphaCART mit Raman-Probe, Laserwellenlänge 457 nm, TruePower-Modul (Definition und Dokumentation der Laserleistung per Software), Detektor UHTS300VIS mit BI-EMCCD-Kamera; Laserleistung: 0,1 mW (PL), 17 mW (R); Messzeit: 3 s (PL), 60/240 s (R); Anzahl der Messpunkte (insgesamt): 4; Datenauswertung: Suchsoftware SpecID; Messungen unterstützt von Annalena Erlacher (Uni Wien) und Martina Griesser (KHM)
206218 | 81982 | Raman | Charakterisierung Edelstein | Saphir | weiterführende RFA-Analyse | 1 | 2022-06-01 | Messgerät: WiTec alphaCART mit Raman-Probe, Laserwellenlänge 457 nm, TruePower-Modul (Definition und Dokumentation der Laserleistung per Software), Detektor UHTS300VIS mit BI-EMCCD-Kamera; Laserleistung: 0,2 mW (PL), 17 mW (R); Messzeit: 3 s (PL), 41 s (R); Anzahl der Messpunkte (insgesamt): 1; Datenauswertung: Suchsoftware SpecID; Messungen unterstützt von Annalena Erlacher (Uni Wien) und Martina Griesser (KHM)
206219 | 81983 | Raman | Charakterisierung Edelstein | Smaragd |  | 1 | 2022-06-01 | Messgerät: WiTec alphaCART mit Raman-Probe, Laserwellenlänge 457 nm, TruePower-Modul (Definition und Dokumentation der Laserleistung per Software), Detektor UHTS300VIS mit BI-EMCCD-Kamera; Laserleistung: 0,5 mW (PL), 17 mW (R); Messzeit: 3 s (PL), 41 s (R); Anzahl der Messpunkte (insgesamt): 1; Datenauswertung: Suchsoftware SpecID; Messungen unterstützt von Annalena Erlacher (Uni Wien) und Martina Griesser (KHM)
206220 | 81984 | Raman | Charakterisierung Edelstein | Granat | weiterführende RFA-Analyse | 1 | 2022-06-01 | Messgerät: WiTec alphaCART mit Raman-Probe, Laserwellenlänge 457 nm, TruePower-Modul (Definition und Dokumentation der Laserleistung per Software), Detektor UHTS300VIS mit BI-EMCCD-Kamera; Laserleistung: 17 mW; Messzeit: 60 s; Anzahl der Messpunkte (insgesamt): 1; Datenauswertung: Suchsoftware SpecID; Messungen unterstützt von Annalena Erlacher (Uni Wien) und Martina Griesser (KHM)
206221 | 81985 | Raman | Charakterisierung Edelstein | Granat; Pyrop | weiterführende RFA-Analyse | 1 | 2022-06-01 | Messgerät: WiTec alphaCART mit Raman-Probe, Laserwellenlänge 457 nm, TruePower-Modul (Definition und Dokumentation der Laserleistung per Software), Detektor UHTS300VIS mit BI-EMCCD-Kamera; Laserleistung: 17 mW; Messzeit: 60 s; Anzahl der Messpunkte (insgesamt): 1; Datenauswertung: Suchsoftware SpecID; Messungen unterstützt von Annalena Erlacher (Uni Wien) und Martina Griesser (KHM)
206222 | 81986 | Raman | Charakterisierung Edelstein | Amethyst |  | 1 | 2022-06-01 | Messgerät: WiTec alphaCART mit Raman-Probe, Laserwellenlänge 457 nm, TruePower-Modul (Definition und Dokumentation der Laserleistung per Software), Detektor UHTS300VIS mit BI-EMCCD-Kamera; Laserleistung: 17 mW; Messzeit: 60 s; Anzahl der Messpunkte (insgesamt): 1; Datenauswertung: Suchsoftware SpecID; Messungen unterstützt von Annalena Erlacher (Uni Wien) und Martina Griesser (KHM)
206223 | 81987 | Raman | Charakterisierung Edelstein | Granat | weiterführende RFA-Analyse | 1 | 2022-06-01 | Messgerät: WiTec alphaCART mit Raman-Probe, Laserwellenlänge 457 nm, TruePower-Modul (Definition und Dokumentation der Laserleistung per Software), Detektor UHTS300VIS mit BI-EMCCD-Kamera; Laserleistung: 17 mW; Messzeit: 60 s; Anzahl der Messpunkte (insgesamt): 1; Datenauswertung: Suchsoftware SpecID; Messungen unterstützt von Annalena Erlacher (Uni Wien) und Martina Griesser (KHM)
206224 | 81988 | Raman | Charakterisierung Edelstein | Saphir | weiterführende RFA-Analyse | 1 | 2022-06-01 | Messgerät: WiTec alphaCART mit Raman-Probe, Laserwellenlänge 457 nm, TruePower-Modul (Definition und Dokumentation der Laserleistung per Software), Detektor UHTS300VIS mit BI-EMCCD-Kamera; Laserleistung: 0,2 mW (PL), 17 mW (R); Messzeit: 3 s (PL), 41 s (R); Anzahl der Messpunkte (insgesamt): 1; Datenauswertung: Suchsoftware SpecID; Messungen unterstützt von Annalena Erlacher (Uni Wien) und Martina Griesser (KHM)
206225 | 81989 | Raman | Charakterisierung Edelstein | Granat | weiterführende RFA-Analyse | 1 | 2022-06-01 | Messgerät: WiTec alphaCART mit Raman-Probe, Laserwellenlänge 457 nm, TruePower-Modul (Definition und Dokumentation der Laserleistung per Software), Detektor UHTS300VIS mit BI-EMCCD-Kamera; Laserleistung: 17 mW; Messzeit: 60 s; Anzahl der Messpunkte (insgesamt): 1; Datenauswertung: Suchsoftware SpecID; Messungen unterstützt von Annalena Erlacher (Uni Wien) und Martina Griesser (KHM)
206226 | 81990 | Raman | Charakterisierung Edelstein | Amethyst |  | 1 | 2022-06-01 | Messgerät: WiTec alphaCART mit Raman-Probe, Laserwellenlänge 457 nm, TruePower-Modul (Definition und Dokumentation der Laserleistung per Software), Detektor UHTS300VIS mit BI-EMCCD-Kamera; Laserleistung: 17 mW; Messzeit: 22 s; Anzahl der Messpunkte (insgesamt): 1; Datenauswertung: Suchsoftware SpecID; Messungen unterstützt von Annalena Erlacher (Uni Wien) und Martina Griesser (KHM)
206227 | 81991 | Raman | Charakterisierung Edelstein | Saphir | weiterführende RFA-Analyse | 1 | 2022-06-01 | Messgerät: WiTec alphaCART mit Raman-Probe, Laserwellenlänge 457 nm, TruePower-Modul (Definition und Dokumentation der Laserleistung per Software), Detektor UHTS300VIS mit BI-EMCCD-Kamera; Laserleistung: 1 mW (PL), 17 mW (R); Messzeit: 3 s (PL), 60/120 s (R); Anzahl der Messpunkte (insgesamt): 1; Datenauswertung: Suchsoftware SpecID; Messungen unterstützt von Annalena Erlacher (Uni Wien) und Martina Griesser (KHM)
206228 | 81992 | Raman | Charakterisierung Edelstein | Saphir | weiterführende RFA-Analyse | 1 | 2022-06-01 | Messgerät: WiTec alphaCART mit Raman-Probe, Laserwellenlänge 457 nm, TruePower-Modul (Definition und Dokumentation der Laserleistung per Software), Detektor UHTS300VIS mit BI-EMCCD-Kamera; Laserleistung: 0,2 mW (PL), 17 mW (R); Messzeit: 3 s (PL), 60 s (R); Anzahl der Messpunkte (insgesamt): 1; Datenauswertung: Suchsoftware SpecID; Messungen unterstützt von Annalena Erlacher (Uni Wien) und Martina Griesser (KHM)
206229 | 81993 | Raman | Charakterisierung Edelstein | Saphir | weiterführende RFA-Analyse | 1 | 2022-06-01 | Messgerät: WiTec alphaCART mit Raman-Probe, Laserwellenlänge 457 nm, TruePower-Modul (Definition und Dokumentation der Laserleistung per Software), Detektor UHTS300VIS mit BI-EMCCD-Kamera; Laserleistung: 1 mW (PL), 17 mW (R); Messzeit: 3 s (PL), 60 s (R); Anzahl der Messpunkte (insgesamt): 1; Datenauswertung: Suchsoftware SpecID; Messungen unterstützt von Annalena Erlacher (Uni Wien) und Martina Griesser (KHM)
206230 | 81994 | Raman | Charakterisierung Edelstein | Saphir | weiterführende RFA-Analyse | 1 | 2022-06-01 | Messgerät: WiTec alphaCART mit Raman-Probe, Laserwellenlänge 457 nm, TruePower-Modul (Definition und Dokumentation der Laserleistung per Software), Detektor UHTS300VIS mit BI-EMCCD-Kamera; Laserleistung: 0,1 mW (PL), 17 mW (R); Messzeit: 3 s (PL), 60 s (R); Anzahl der Messpunkte (insgesamt): 1; Datenauswertung: Suchsoftware SpecID; Messungen unterstützt von Annalena Erlacher (Uni Wien) und Martina Griesser (KHM)
206231 | 81995 | Raman | Charakterisierung Edelstein | Saphir | weiterführende RFA-Analyse | 1 | 2022-06-01 | Messgerät: WiTec alphaCART mit Raman-Probe, Laserwellenlänge 457 nm, TruePower-Modul (Definition und Dokumentation der Laserleistung per Software), Detektor UHTS300VIS mit BI-EMCCD-Kamera; Laserleistung: 2 mW (PL), 17 mW (R); Messzeit: 3 s (PL), 60 s (R); Anzahl der Messpunkte (insgesamt): 1; Datenauswertung: Suchsoftware SpecID; Messungen unterstützt von Annalena Erlacher (Uni Wien) und Martina Griesser (KHM)
206232 | 81996 | Raman | Charakterisierung Edelstein | Saphir | weiterführende RFA-Analyse | 1 | 2022-06-01 | Messgerät: WiTec alphaCART mit Raman-Probe, Laserwellenlänge 457 nm, TruePower-Modul (Definition und Dokumentation der Laserleistung per Software), Detektor UHTS300VIS mit BI-EMCCD-Kamera; Laserleistung: 2 mW (PL), 17 mW (R); Messzeit: 3 s (PL), 60 s (R); Anzahl der Messpunkte (insgesamt): 1; Datenauswertung: Suchsoftware SpecID; Messungen unterstützt von Annalena Erlacher (Uni Wien) und Martina Griesser (KHM)
206233 | 81997 | Raman | Charakterisierung Edelstein | Saphir | weiterführende RFA-Analyse | 1 | 2022-06-01 | Messgerät: WiTec alphaCART mit Raman-Probe, Laserwellenlänge 457 nm, TruePower-Modul (Definition und Dokumentation der Laserleistung per Software), Detektor UHTS300VIS mit BI-EMCCD-Kamera; Laserleistung: 1 mW (PL), 17 mW (R); Messzeit: 3 s (PL), 60 s (R); Anzahl der Messpunkte (insgesamt): 1; Datenauswertung: Suchsoftware SpecID; Messungen unterstützt von Annalena Erlacher (Uni Wien) und Martina Griesser (KHM)
206234 | 81998 | Raman | Charakterisierung Edelstein | Saphir | weiterführende RFA-Analyse | 1 | 2022-06-01 | Messgerät: WiTec alphaCART mit Raman-Probe, Laserwellenlänge 457 nm, TruePower-Modul (Definition und Dokumentation der Laserleistung per Software), Detektor UHTS300VIS mit BI-EMCCD-Kamera; Laserleistung: 0,2 mW (PL), 17 mW (R); Messzeit: 3 s (PL), 60 s (R); Anzahl der Messpunkte (insgesamt): 1; Datenauswertung: Suchsoftware SpecID; Messungen unterstützt von Annalena Erlacher (Uni Wien) und Martina Griesser (KHM)
206235 | 81999 | Raman | Charakterisierung Edelstein | Saphir | weiterführende RFA-Analyse | 1 | 2022-06-01 | Messgerät: WiTec alphaCART mit Raman-Probe, Laserwellenlänge 457 nm, TruePower-Modul (Definition und Dokumentation der Laserleistung per Software), Detektor UHTS300VIS mit BI-EMCCD-Kamera; Laserleistung: 0,3 mW (PL), 17 mW (R); Messzeit: 3 s (PL), 60/240 s (R); Anzahl der Messpunkte (insgesamt): 1; Datenauswertung: Suchsoftware SpecID; Messungen unterstützt von Annalena Erlacher (Uni Wien) und Martina Griesser (KHM)
206236 | 82000 | Raman | Charakterisierung Edelstein | Saphir | weiterführende RFA-Analyse | 1 | 2022-06-01 | Messgerät: WiTec alphaCART mit Raman-Probe, Laserwellenlänge 457 nm, TruePower-Modul (Definition und Dokumentation der Laserleistung per Software), Detektor UHTS300VIS mit BI-EMCCD-Kamera; Laserleistung: 1 mW (PL), 17 mW (R); Messzeit: 3 s (PL), 60 s (R); Anzahl der Messpunkte (insgesamt): 1; Datenauswertung: Suchsoftware SpecID; Messungen unterstützt von Annalena Erlacher (Uni Wien) und Martina Griesser (KHM)
206237 | 82001 | Raman | Charakterisierung Edelstein | Glas; rot | weiterführende RFA-Analyse | 1 | 2022-06-01 | Messgerät: WiTec alphaCART mit Raman-Probe, Laserwellenlänge 457 nm, TruePower-Modul (Definition und Dokumentation der Laserleistung per Software), Detektor UHTS300VIS mit BI-EMCCD-Kamera; Laserleistung: 17 mW; Messzeit: 240 s; Anzahl der Messpunkte (insgesamt): 1; Datenauswertung: Suchsoftware SpecID; Messungen unterstützt von Annalena Erlacher (Uni Wien) und Martina Griesser (KHM)
206238 | 82002 | Raman | Charakterisierung Edelstein | Glas; grün | weiterführende RFA-Analyse | 1 | 2022-06-01 | Messgerät: WiTec alphaCART mit Raman-Probe, Laserwellenlänge 457 nm, TruePower-Modul (Definition und Dokumentation der Laserleistung per Software), Detektor UHTS300VIS mit BI-EMCCD-Kamera; Laserleistung: 17 mW; Messzeit: 60 s; Anzahl der Messpunkte (insgesamt): 1; Datenauswertung: Suchsoftware SpecID; Messungen unterstützt von Annalena Erlacher (Uni Wien) und Martina Griesser (KHM)
206239 | 82003 | Raman | Charakterisierung Edelstein | Granat | weiterführende RFA-Analyse | 1 | 2022-06-01 | Messgerät: WiTec alphaCART mit Raman-Probe, Laserwellenlänge 457 nm, TruePower-Modul (Definition und Dokumentation der Laserleistung per Software), Detektor UHTS300VIS mit BI-EMCCD-Kamera; Laserleistung: 17 mW; Messzeit: 31 s ; Anzahl der Messpunkte (insgesamt): 1; Datenauswertung: Suchsoftware SpecID; Messungen unterstützt von Annalena Erlacher (Uni Wien) und Martina Griesser (KHM)
206240 | 82004 | Raman | Charakterisierung Edelstein | Smaragd |  | 1 | 2022-06-01 | Messgerät: WiTec alphaCART mit Raman-Probe, Laserwellenlänge 457 nm, TruePower-Modul (Definition und Dokumentation der Laserleistung per Software), Detektor UHTS300VIS mit BI-EMCCD-Kamera; Laserleistung: 0,8 mW (PL), 17 mW (R); Messzeit: 3 s (PL), 120 s (R); Anzahl der Messpunkte (insgesamt): 2; Datenauswertung: Suchsoftware SpecID; Messungen unterstützt von Annalena Erlacher (Uni Wien) und Martina Griesser (KHM)
206241 | 82005 | Raman | Charakterisierung Edelstein | Granat | weiterführende RFA-Analyse | 1 | 2022-06-01 | Messgerät: WiTec alphaCART mit Raman-Probe, Laserwellenlänge 457 nm, TruePower-Modul (Definition und Dokumentation der Laserleistung per Software), Detektor UHTS300VIS mit BI-EMCCD-Kamera; Laserleistung: 17 mW; Messzeit: 41 s; Anzahl der Messpunkte (insgesamt): 1; Datenauswertung: Suchsoftware SpecID; Messungen unterstützt von Annalena Erlacher (Uni Wien) und Martina Griesser (KHM)
206242 | 82006 | Raman | Charakterisierung Edelstein | Smaragd |  | 1 | 2022-06-01 | Messgerät: WiTec alphaCART mit Raman-Probe, Laserwellenlänge 457 nm, TruePower-Modul (Definition und Dokumentation der Laserleistung per Software), Detektor UHTS300VIS mit BI-EMCCD-Kamera; Laserleistung: 0,5 mW (PL), 17 mW (R); Messzeit: 3 s (PL), 60 s (R); Anzahl der Messpunkte (insgesamt): 2; Datenauswertung: Suchsoftware SpecID; Messungen unterstützt von Annalena Erlacher (Uni Wien) und Martina Griesser (KHM)
206243 | 82007 | Raman | Charakterisierung Edelstein | Granat | weiterführende RFA-Analyse | 1 | 2022-06-01 | Messgerät: WiTec alphaCART mit Raman-Probe, Laserwellenlänge 457 nm, TruePower-Modul (Definition und Dokumentation der Laserleistung per Software), Detektor UHTS300VIS mit BI-EMCCD-Kamera; Laserleistung: 17 mW; Messzeit: 41 s; Anzahl der Messpunkte (insgesamt): 1; Datenauswertung: Suchsoftware SpecID; Messungen unterstützt von Annalena Erlacher (Uni Wien) und Martina Griesser (KHM)
206244 | 82008 | Raman | Charakterisierung Edelstein | Glas; grün | weiterführende RFA-Analyse | 1 | 2022-06-01 | Messgerät: WiTec alphaCART mit Raman-Probe, Laserwellenlänge 457 nm, TruePower-Modul (Definition und Dokumentation der Laserleistung per Software), Detektor UHTS300VIS mit BI-EMCCD-Kamera; Laserleistung: 17 mW; Messzeit: 240 s; Anzahl der Messpunkte (insgesamt): 1; Datenauswertung: Suchsoftware SpecID; Messungen unterstützt von Annalena Erlacher (Uni Wien) und Martina Griesser (KHM)
206245 | 82009 | Raman | Charakterisierung Edelstein | Granat | weiterführende RFA-Analyse | 1 | 2022-06-01 | Messgerät: WiTec alphaCART mit Raman-Probe, Laserwellenlänge 457 nm, TruePower-Modul (Definition und Dokumentation der Laserleistung per Software), Detektor UHTS300VIS mit BI-EMCCD-Kamera; Laserleistung: 17 mW; Messzeit: 60 s (R); Anzahl der Messpunkte (insgesamt): 1; Datenauswertung: Suchsoftware SpecID; Messungen unterstützt von Annalena Erlacher (Uni Wien) und Martina Griesser (KHM)
206246 | 82010 | Raman | Charakterisierung Edelstein | Smaragd |  | 1 | 2022-06-01 | Messgerät: WiTec alphaCART mit Raman-Probe, Laserwellenlänge 457 nm, TruePower-Modul (Definition und Dokumentation der Laserleistung per Software), Detektor UHTS300VIS mit BI-EMCCD-Kamera; Laserleistung: 0,3 mW (PL), 17 mW (R); Messzeit: 3 s (PL), 60 s (R); Anzahl der Messpunkte (insgesamt): 1; Datenauswertung: Suchsoftware SpecID; Messungen unterstützt von Annalena Erlacher (Uni Wien) und Martina Griesser (KHM)
206247 | 82011 | Raman | Charakterisierung Edelstein | Granat | weiterführende RFA-Analyse | 1 | 2022-06-01 | Messgerät: WiTec alphaCART mit Raman-Probe, Laserwellenlänge 457 nm, TruePower-Modul (Definition und Dokumentation der Laserleistung per Software), Detektor UHTS300VIS mit BI-EMCCD-Kamera; Laserleistung: 17 mW; Messzeit: 41 s; Anzahl der Messpunkte (insgesamt): 1; Datenauswertung: Suchsoftware SpecID; Messungen unterstützt von Annalena Erlacher (Uni Wien) und Martina Griesser (KHM)
206248 | 82012 | Raman | Charakterisierung Edelstein | Smaragd |  | 1 | 2022-06-01 | Messgerät: WiTec alphaCART mit Raman-Probe, Laserwellenlänge 457 nm, TruePower-Modul (Definition und Dokumentation der Laserleistung per Software), Detektor UHTS300VIS mit BI-EMCCD-Kamera; Laserleistung: 1 mW (PL), 17 mW (R); Messzeit: 3 s (PL), 60 s (R); Anzahl der Messpunkte (insgesamt): 2; Datenauswertung: Suchsoftware SpecID; Messungen unterstützt von Annalena Erlacher (Uni Wien) und Martina Griesser (KHM)
206249 | 82013 | Raman | Charakterisierung Edelstein | Granat | weiterführende RFA-Analyse | 1 | 2022-06-01 | Messgerät: WiTec alphaCART mit Raman-Probe, Laserwellenlänge 457 nm, TruePower-Modul (Definition und Dokumentation der Laserleistung per Software), Detektor UHTS300VIS mit BI-EMCCD-Kamera; Laserleistung: 17 mW; Messzeit: 41 s; Anzahl der Messpunkte (insgesamt): 1; Datenauswertung: Suchsoftware SpecID; Messungen unterstützt von Annalena Erlacher (Uni Wien) und Martina Griesser (KHM)
206250 | 82014 | Raman | Charakterisierung Edelstein | Glas; grün | weiterführende RFA-Analyse | 1 | 2022-06-01 | Messgerät: WiTec alphaCART mit Raman-Probe, Laserwellenlänge 457 nm, TruePower-Modul (Definition und Dokumentation der Laserleistung per Software), Detektor UHTS300VIS mit BI-EMCCD-Kamera; Laserleistung: 17 mW; Messzeit: 60 s; Anzahl der Messpunkte (insgesamt): 1; Datenauswertung: Suchsoftware SpecID; Messungen unterstützt von Annalena Erlacher (Uni Wien) und Martina Griesser (KHM)
206251 | 82015 | Raman | Charakterisierung Edelstein | Granat | weiterführende RFA-Analyse | 1 | 2022-06-01 | Messgerät: WiTec alphaCART mit Raman-Probe, Laserwellenlänge 457 nm, TruePower-Modul (Definition und Dokumentation der Laserleistung per Software), Detektor UHTS300VIS mit BI-EMCCD-Kamera; Laserleistung: 17 mW; Messzeit: 60 s; Anzahl der Messpunkte (insgesamt): 1; Datenauswertung: Suchsoftware SpecID; Messungen unterstützt von Annalena Erlacher (Uni Wien) und Martina Griesser (KHM)
206252 | 82016 | Raman | Charakterisierung Edelstein | Smaragd |  | 1 | 2022-06-01 | Messgerät: WiTec alphaCART mit Raman-Probe, Laserwellenlänge 457 nm, TruePower-Modul (Definition und Dokumentation der Laserleistung per Software), Detektor UHTS300VIS mit BI-EMCCD-Kamera; Laserleistung: 2 mW (PL), 17 mW (R); Messzeit: 3 s (PL), 60 s (R); Anzahl der Messpunkte (insgesamt): 1; Datenauswertung: Suchsoftware SpecID; Messungen unterstützt von Annalena Erlacher (Uni Wien) und Martina Griesser (KHM)
206253 | 82017 | Raman | Charakterisierung Edelstein | Granat | weiterführende RFA-Analyse | 1 | 2022-06-01 | Messgerät: WiTec alphaCART mit Raman-Probe, Laserwellenlänge 457 nm, TruePower-Modul (Definition und Dokumentation der Laserleistung per Software), Detektor UHTS300VIS mit BI-EMCCD-Kamera; Laserleistung: 17 mW; Messzeit: 60 s; Anzahl der Messpunkte (insgesamt): 1; Datenauswertung: Suchsoftware SpecID; Messungen unterstützt von Annalena Erlacher (Uni Wien) und Martina Griesser (KHM)
206254 | 82018 | Raman | Charakterisierung Edelstein | Smaragd |  | 1 | 2022-06-01 | Messgerät: WiTec alphaCART mit Raman-Probe, Laserwellenlänge 457 nm, TruePower-Modul (Definition und Dokumentation der Laserleistung per Software), Detektor UHTS300VIS mit BI-EMCCD-Kamera; Laserleistung: 0,5 mW (PL), 17 mW (R); Messzeit: 3 s (PL), 60 s (R); Anzahl der Messpunkte (insgesamt): 1; Datenauswertung: Suchsoftware SpecID; Messungen unterstützt von Annalena Erlacher (Uni Wien) und Martina Griesser (KHM)
206255 | 82019 | Raman | Charakterisierung Edelstein | Granat | weiterführende RFA-Analyse | 1 | 2022-06-01 | Messgerät: WiTec alphaCART mit Raman-Probe, Laserwellenlänge 457 nm, TruePower-Modul (Definition und Dokumentation der Laserleistung per Software), Detektor UHTS300VIS mit BI-EMCCD-Kamera; Laserleistung: 17 mW; Messzeit: 60 s; Anzahl der Messpunkte (insgesamt): 1; Datenauswertung: Suchsoftware SpecID; Messungen unterstützt von Annalena Erlacher (Uni Wien) und Martina Griesser (KHM)
206256 | 82020 | Raman | Charakterisierung Edelstein | Chalcedon |  | 1 | 2022-06-01 | Messgerät: WiTec alphaCART mit Raman-Probe, Laserwellenlänge 457 nm, TruePower-Modul (Definition und Dokumentation der Laserleistung per Software), Detektor UHTS300VIS mit BI-EMCCD-Kamera; Laserleistung: 17 mW; Messzeit: 240 s; Anzahl der Messpunkte (insgesamt): 1; Datenauswertung: Suchsoftware SpecID; Messungen unterstützt von Annalena Erlacher (Uni Wien) und Martina Griesser (KHM)
206257 | 82021 | Raman | Charakterisierung Edelstein | Chalcedon |  | 1 | 2022-06-01 | Messgerät: WiTec alphaCART mit Raman-Probe, Laserwellenlänge 457 nm, TruePower-Modul (Definition und Dokumentation der Laserleistung per Software), Detektor UHTS300VIS mit BI-EMCCD-Kamera; Laserleistung: 17 mW; Messzeit: 60 s; Anzahl der Messpunkte (insgesamt): 1; Datenauswertung: Suchsoftware SpecID; Messungen unterstützt von Annalena Erlacher (Uni Wien) und Martina Griesser (KHM)
206258 | 82022 | Raman | Charakterisierung Edelstein | Smaragd |  | 1 | 2022-06-01 | Messgerät: WiTec alphaCART mit Raman-Probe, Laserwellenlänge 457 nm, TruePower-Modul (Definition und Dokumentation der Laserleistung per Software), Detektor UHTS300VIS mit BI-EMCCD-Kamera; Laserleistung: 0,5 mW (PL), 17 mW (R); Messzeit: 3 s (PL), 60 s (R); Anzahl der Messpunkte (insgesamt): 1; Datenauswertung: Suchsoftware SpecID; Messungen unterstützt von Annalena Erlacher (Uni Wien) und Martina Griesser (KHM)
206259 | 82023 | Raman | Charakterisierung Edelstein | Granat | weiterführende RFA-Analyse | 1 | 2022-06-01 | Messgerät: WiTec alphaCART mit Raman-Probe, Laserwellenlänge 457 nm, TruePower-Modul (Definition und Dokumentation der Laserleistung per Software), Detektor UHTS300VIS mit BI-EMCCD-Kamera; Laserleistung: 17 mW; Messzeit: 41 s; Anzahl der Messpunkte (insgesamt): 1; Datenauswertung: Suchsoftware SpecID; Messungen unterstützt von Annalena Erlacher (Uni Wien) und Martina Griesser (KHM)
206260 | 82024 | Raman | Charakterisierung Edelstein | Smaragd |  | 1 | 2022-06-01 | Messgerät: WiTec alphaCART mit Raman-Probe, Laserwellenlänge 457 nm, TruePower-Modul (Definition und Dokumentation der Laserleistung per Software), Detektor UHTS300VIS mit BI-EMCCD-Kamera; Laserleistung: 2 mW (PL), 17 mW (R); Messzeit: 3 s (PL), 600 s (R); Anzahl der Messpunkte (insgesamt): 1; Datenauswertung: Suchsoftware SpecID; Messungen unterstützt von Annalena Erlacher (Uni Wien) und Martina Griesser (KHM)
206261 | 82025 | Raman | Charakterisierung Edelstein | Granat | weiterführende RFA-Analyse | 1 | 2022-06-01 | Messgerät: WiTec alphaCART mit Raman-Probe, Laserwellenlänge 457 nm, TruePower-Modul (Definition und Dokumentation der Laserleistung per Software), Detektor UHTS300VIS mit BI-EMCCD-Kamera; Laserleistung: 17 mW; Messzeit: 41 s; Anzahl der Messpunkte (insgesamt): 1; Datenauswertung: Suchsoftware SpecID; Messungen unterstützt von Annalena Erlacher (Uni Wien) und Martina Griesser (KHM)
206262 | 82026 | Raman | Charakterisierung Edelstein | Granat | weiterführende RFA-Analyse | 1 | 2022-06-01 | Messgerät: WiTec alphaCART mit Raman-Probe, Laserwellenlänge 457 nm, TruePower-Modul (Definition und Dokumentation der Laserleistung per Software), Detektor UHTS300VIS mit BI-EMCCD-Kamera; Laserleistung: 17 mW; Messzeit: 41 s; Anzahl der Messpunkte (insgesamt): 1; Datenauswertung: Suchsoftware SpecID; Messungen unterstützt von Annalena Erlacher (Uni Wien) und Martina Griesser (KHM)
206263 | 82027 | Raman | Charakterisierung Edelstein | Granat | weiterführende RFA-Analyse | 1 | 2022-06-01 | Messgerät: WiTec alphaCART mit Raman-Probe, Laserwellenlänge 457 nm, TruePower-Modul (Definition und Dokumentation der Laserleistung per Software), Detektor UHTS300VIS mit BI-EMCCD-Kamera; Laserleistung: 17 mW; Messzeit: 60 s; Anzahl der Messpunkte (insgesamt): 1; Datenauswertung: Suchsoftware SpecID; Messungen unterstützt von Annalena Erlacher (Uni Wien) und Martina Griesser (KHM)
206264 | 82028 | Raman | Charakterisierung Edelstein | Chalcedon |  | 1 | 2022-06-01 | Messgerät: WiTec alphaCART mit Raman-Probe, Laserwellenlänge 457 nm, TruePower-Modul (Definition und Dokumentation der Laserleistung per Software), Detektor UHTS300VIS mit BI-EMCCD-Kamera; Laserleistung: 17 mW; Messzeit: 240 s; Anzahl der Messpunkte (insgesamt): 2; Datenauswertung: Suchsoftware SpecID; Messungen unterstützt von Annalena Erlacher (Uni Wien) und Martina Griesser (KHM)
206265 | 82029 | Raman | Charakterisierung Edelstein | Granat | weiterführende RFA-Analyse | 1 | 2022-06-01 | Messgerät: WiTec alphaCART mit Raman-Probe, Laserwellenlänge 457 nm, TruePower-Modul (Definition und Dokumentation der Laserleistung per Software), Detektor UHTS300VIS mit BI-EMCCD-Kamera; Laserleistung: 17 mW; Messzeit: 41 s; Anzahl der Messpunkte (insgesamt): 1; Datenauswertung: Suchsoftware SpecID; Messungen unterstützt von Annalena Erlacher (Uni Wien) und Martina Griesser (KHM)
206266 | 82030 | Raman | Charakterisierung Edelstein | Smaragd |  | 1 | 2022-06-01 | Messgerät: WiTec alphaCART mit Raman-Probe, Laserwellenlänge 457 nm, TruePower-Modul (Definition und Dokumentation der Laserleistung per Software), Detektor UHTS300VIS mit BI-EMCCD-Kamera; Laserleistung: 5 mW (PL), 17 mW (R); Messzeit: 3 s (PL), 60 s (R); Anzahl der Messpunkte (insgesamt): 1; Datenauswertung: Suchsoftware SpecID; Messungen unterstützt von Annalena Erlacher (Uni Wien) und Martina Griesser (KHM)
206267 | 82031 | Raman | Charakterisierung Edelstein | Saphir | weiterführende RFA-Analyse | 1 | 2022-06-01 | Messgerät: WiTec alphaCART mit Raman-Probe, Laserwellenlänge 457 nm, TruePower-Modul (Definition und Dokumentation der Laserleistung per Software), Detektor UHTS300VIS mit BI-EMCCD-Kamera; Laserleistung: 0,3 mW (PL), 17 mW (R); Messzeit: 3 s (PL), 60 s (R); Anzahl der Messpunkte (insgesamt): 1; Datenauswertung: Suchsoftware SpecID; Messungen unterstützt von Annalena Erlacher (Uni Wien) und Martina Griesser (KHM)
206268 | 82032 | Raman | Charakterisierung Edelstein | Glas; grün | weiterführende RFA-Analyse | 1 | 2022-06-01 | Messgerät: WiTec alphaCART mit Raman-Probe, Laserwellenlänge 457 nm, TruePower-Modul (Definition und Dokumentation der Laserleistung per Software), Detektor UHTS300VIS mit BI-EMCCD-Kamera; Laserleistung: 17 mW; Messzeit: 120 s; Anzahl der Messpunkte (insgesamt): 2; Datenauswertung: Suchsoftware SpecID; Messungen unterstützt von Annalena Erlacher (Uni Wien) und Martina Griesser (KHM)
206269 | 82033 | Raman | Charakterisierung Edelstein | Saphir | weiterführende RFA-Analyse | 1 | 2022-06-01 | Messgerät: WiTec alphaCART mit Raman-Probe, Laserwellenlänge 457 nm, TruePower-Modul (Definition und Dokumentation der Laserleistung per Software), Detektor UHTS300VIS mit BI-EMCCD-Kamera; Laserleistung: 0,1 mW (PL), 17 mW (R); Messzeit: 3 s (PL), 60 s (R); Anzahl der Messpunkte (insgesamt): 1; Datenauswertung: Suchsoftware SpecID; Messungen unterstützt von Annalena Erlacher (Uni Wien) und Martina Griesser (KHM)
206270 | 82034 | Raman | Charakterisierung Edelstein | Glas; grün | weiterführende RFA-Analyse | 1 | 2022-06-01 | Messgerät: WiTec alphaCART mit Raman-Probe, Laserwellenlänge 457 nm, TruePower-Modul (Definition und Dokumentation der Laserleistung per Software), Detektor UHTS300VIS mit BI-EMCCD-Kamera; Laserleistung: 17 mW; Messzeit: 60/240 s; Anzahl der Messpunkte (insgesamt): 2; Datenauswertung: Suchsoftware SpecID; Messungen unterstützt von Annalena Erlacher (Uni Wien) und Martina Griesser (KHM)
206271 | 82035 | Raman | Charakterisierung Edelstein | Glas; grün | weiterführende RFA-Analyse | 1 | 2022-06-01 | Messgerät: WiTec alphaCART mit Raman-Probe, Laserwellenlänge 457 nm, TruePower-Modul (Definition und Dokumentation der Laserleistung per Software), Detektor UHTS300VIS mit BI-EMCCD-Kamera; Laserleistung: 17 mW; Messzeit: 42/240 s; Anzahl der Messpunkte (insgesamt): 2; Datenauswertung: Suchsoftware SpecID; Messungen unterstützt von Annalena Erlacher (Uni Wien) und Martina Griesser (KHM)
206272 | 82036 | Raman | Charakterisierung Edelstein | Smaragd |  | 1 | 2022-06-01 | Messgerät: WiTec alphaCART mit Raman-Probe, Laserwellenlänge 457 nm, TruePower-Modul (Definition und Dokumentation der Laserleistung per Software), Detektor UHTS300VIS mit BI-EMCCD-Kamera; Laserleistung: 1 mW (PL), 17 mW (R); Messzeit: 3 s (PL), 60 s (R); Anzahl der Messpunkte (insgesamt): 1; Datenauswertung: Suchsoftware SpecID; Messungen unterstützt von Annalena Erlacher (Uni Wien) und Martina Griesser (KHM)
206273 | 82037 | Raman | Charakterisierung Edelstein | Granat | weiterführende RFA-Analyse | 1 | 2022-06-01 | Messgerät: WiTec alphaCART mit Raman-Probe, Laserwellenlänge 457 nm, TruePower-Modul (Definition und Dokumentation der Laserleistung per Software), Detektor UHTS300VIS mit BI-EMCCD-Kamera; Laserleistung: 17 mW; Messzeit: 60 s; Anzahl der Messpunkte (insgesamt): 1; Datenauswertung: Suchsoftware SpecID; Messungen unterstützt von Annalena Erlacher (Uni Wien) und Martina Griesser (KHM)
206274 | 82038 | Raman | Charakterisierung Edelstein | Granat | weiterführende RFA-Analyse | 1 | 2022-06-01 | Messgerät: WiTec alphaCART mit Raman-Probe, Laserwellenlänge 457 nm, TruePower-Modul (Definition und Dokumentation der Laserleistung per Software), Detektor UHTS300VIS mit BI-EMCCD-Kamera; Laserleistung: 17 mW; Messzeit: 60 s; Anzahl der Messpunkte (insgesamt): 1; Datenauswertung: Suchsoftware SpecID; Messungen unterstützt von Annalena Erlacher (Uni Wien) und Martina Griesser (KHM)
206275 | 82039 | Raman | Charakterisierung Edelstein | Glas; grün | weiterführende RFA-Analyse | 1 | 2022-06-01 | Messgerät: WiTec alphaCART mit Raman-Probe, Laserwellenlänge 457 nm, TruePower-Modul (Definition und Dokumentation der Laserleistung per Software), Detektor UHTS300VIS mit BI-EMCCD-Kamera; Laserleistung: 17 mW; Messzeit: 120/1800 s ; Anzahl der Messpunkte (insgesamt): 2; Datenauswertung: Suchsoftware SpecID; Messungen unterstützt von Annalena Erlacher (Uni Wien) und Martina Griesser (KHM)
206276 | 82040 | Raman | Charakterisierung Edelstein | Saphir | weiterführende RFA-Analyse | 1 | 2022-06-01 | Messgerät: WiTec alphaCART mit Raman-Probe, Laserwellenlänge 457 nm, TruePower-Modul (Definition und Dokumentation der Laserleistung per Software), Detektor UHTS300VIS mit BI-EMCCD-Kamera; Laserleistung: 0,1 mW (PL), 17 mW (R); Messzeit: 3 s (PL), 60 s (R); Anzahl der Messpunkte (insgesamt): 1; Datenauswertung: Suchsoftware SpecID; Messungen unterstützt von Annalena Erlacher (Uni Wien) und Martina Griesser (KHM)
206277 | 82041 | Raman | Charakterisierung Edelstein | Amethyst |  | 1 | 2022-06-01 | Messgerät: WiTec alphaCART mit Raman-Probe, Laserwellenlänge 457 nm, TruePower-Modul (Definition und Dokumentation der Laserleistung per Software), Detektor UHTS300VIS mit BI-EMCCD-Kamera; Laserleistung: 17 mW; Messzeit: 60 s; Anzahl der Messpunkte (insgesamt): 1; Datenauswertung: Suchsoftware SpecID; Messungen unterstützt von Annalena Erlacher (Uni Wien) und Martina Griesser (KHM)
206278 | 82042 | Raman | Charakterisierung Edelstein | Saphir | weiterführende RFA-Analyse | 1 | 2022-06-01 | Messgerät: WiTec alphaCART mit Raman-Probe, Laserwellenlänge 457 nm, TruePower-Modul (Definition und Dokumentation der Laserleistung per Software), Detektor UHTS300VIS mit BI-EMCCD-Kamera; Laserleistung: 0,2 mW (PL), 17 mW (R); Messzeit: 3 s (PL), 60 s (R); Anzahl der Messpunkte (insgesamt): 1; Datenauswertung: Suchsoftware SpecID; Messungen unterstützt von Annalena Erlacher (Uni Wien) und Martina Griesser (KHM)
206279 | 82043 | Raman | Charakterisierung Edelstein | Saphir | weiterführende RFA-Analyse | 1 | 2022-06-01 | Messgerät: WiTec alphaCART mit Raman-Probe, Laserwellenlänge 457 nm, TruePower-Modul (Definition und Dokumentation der Laserleistung per Software), Detektor UHTS300VIS mit BI-EMCCD-Kamera; Laserleistung: 3 mW (PL), 17 mW (R); Messzeit: 3 s (PL), 60 s (R); Anzahl der Messpunkte (insgesamt): 1; Datenauswertung: Suchsoftware SpecID; Messungen unterstützt von Annalena Erlacher (Uni Wien) und Martina Griesser (KHM)
206280 | 82044 | Raman | Charakterisierung Edelstein | Saphir | weiterführende RFA-Analyse | 1 | 2022-06-01 | Messgerät: WiTec alphaCART mit Raman-Probe, Laserwellenlänge 457 nm, TruePower-Modul (Definition und Dokumentation der Laserleistung per Software), Detektor UHTS300VIS mit BI-EMCCD-Kamera; Laserleistung: 17 mW (PL), 17 mW (R); Messzeit: 21 s (PL), 60 s (R); Anzahl der Messpunkte (insgesamt): 1; Datenauswertung: Suchsoftware SpecID; Messungen unterstützt von Annalena Erlacher (Uni Wien) und Martina Griesser (KHM)
206281 | 82045 | Raman | Charakterisierung Edelstein | Quarz; Amethyst (?) |  | 1 | 2022-06-01 | Messgerät: WiTec alphaCART mit Raman-Probe, Laserwellenlänge 457 nm, TruePower-Modul (Definition und Dokumentation der Laserleistung per Software), Detektor UHTS300VIS mit BI-EMCCD-Kamera; Laserleistung: 17 mW; Messzeit: 41 s; Anzahl der Messpunkte (insgesamt): 1; Datenauswertung: Suchsoftware SpecID; Messungen unterstützt von Annalena Erlacher (Uni Wien) und Martina Griesser (KHM)
206282 | 82046 | Raman | Charakterisierung Edelstein | Glas; blaugrün | weiterführende RFA-Analyse | 1 | 2022-06-01 | Messgerät: WiTec alphaCART mit Raman-Probe, Laserwellenlänge 457 nm, TruePower-Modul (Definition und Dokumentation der Laserleistung per Software), Detektor UHTS300VIS mit BI-EMCCD-Kamera; Laserleistung: 17 mW; Messzeit: 240 s; Anzahl der Messpunkte (insgesamt): 2; Datenauswertung: Suchsoftware SpecID; Messungen unterstützt von Annalena Erlacher (Uni Wien) und Martina Griesser (KHM)
206283 | 82047 | Raman | Charakterisierung Edelstein | Granat | weiterführende RFA-Analyse | 1 | 2022-06-01 | Messgerät: WiTec alphaCART mit Raman-Probe, Laserwellenlänge 457 nm, TruePower-Modul (Definition und Dokumentation der Laserleistung per Software), Detektor UHTS300VIS mit BI-EMCCD-Kamera; Laserleistung: 17 mW; Messzeit: 60 s; Anzahl der Messpunkte (insgesamt): 1; Datenauswertung: Suchsoftware SpecID; Messungen unterstützt von Annalena Erlacher (Uni Wien) und Martina Griesser (KHM)
206284 | 82048 | Raman | Charakterisierung Edelstein | Granat | weiterführende RFA-Analyse | 1 | 2022-06-01 | Messgerät: WiTec alphaCART mit Raman-Probe, Laserwellenlänge 457 nm, TruePower-Modul (Definition und Dokumentation der Laserleistung per Software), Detektor UHTS300VIS mit BI-EMCCD-Kamera; Laserleistung: 17 mW; Messzeit: 60 s; Anzahl der Messpunkte (insgesamt): 1; Datenauswertung: Suchsoftware SpecID; Messungen unterstützt von Annalena Erlacher (Uni Wien) und Martina Griesser (KHM)
206285 | 82049 | Raman | Charakterisierung Edelstein | Granat | weiterführende RFA-Analyse | 1 | 2022-06-01 | Messgerät: WiTec alphaCART mit Raman-Probe, Laserwellenlänge 457 nm, TruePower-Modul (Definition und Dokumentation der Laserleistung per Software), Detektor UHTS300VIS mit BI-EMCCD-Kamera; Laserleistung: 17 mW; Messzeit: 60 s; Anzahl der Messpunkte (insgesamt): 1; Datenauswertung: Suchsoftware SpecID; Messungen unterstützt von Annalena Erlacher (Uni Wien) und Martina Griesser (KHM)
206286 | 82050 | Raman | Charakterisierung Edelstein | Granat | weiterführende RFA-Analyse | 1 | 2022-06-01 | Messgerät: WiTec alphaCART mit Raman-Probe, Laserwellenlänge 457 nm, TruePower-Modul (Definition und Dokumentation der Laserleistung per Software), Detektor UHTS300VIS mit BI-EMCCD-Kamera; Laserleistung: 17 mW; Messzeit: 60 s; Anzahl der Messpunkte (insgesamt): 1; Datenauswertung: Suchsoftware SpecID; Messungen unterstützt von Annalena Erlacher (Uni Wien) und Martina Griesser (KHM)
206287 | 82051 | Raman | Charakterisierung Edelstein | Saphir | weiterführende RFA-Analyse | 1 | 2022-06-01 | Messgerät: WiTec alphaCART mit Raman-Probe, Laserwellenlänge 457 nm, TruePower-Modul (Definition und Dokumentation der Laserleistung per Software), Detektor UHTS300VIS mit BI-EMCCD-Kamera; Laserleistung: 17 mW (PL), 17 mW (R); Messzeit: 9 s (PL), 60 s (R); Anzahl der Messpunkte (insgesamt): 1; Datenauswertung: Suchsoftware SpecID; Messungen unterstützt von Annalena Erlacher (Uni Wien) und Martina Griesser (KHM)
206288 | 82052 | Raman | Charakterisierung Edelstein | Spinell | weiterführende RFA-Analyse | 1 | 2022-06-01 | Messgerät: WiTec alphaCART mit Raman-Probe, Laserwellenlänge 457 nm, TruePower-Modul (Definition und Dokumentation der Laserleistung per Software), Detektor UHTS300VIS mit BI-EMCCD-Kamera; Laserleistung: 0,08 mW (PL), 17 mW (R); Messzeit: 3 s (PL), 60/31 s (R); Anzahl der Messpunkte (insgesamt): 2; Datenauswertung: Suchsoftware SpecID; Messungen unterstützt von Annalena Erlacher (Uni Wien) und Martina Griesser (KHM)
206289 | 82053 | Raman | Charakterisierung Edelstein | Smaragd |  | 1 | 2022-06-01 | Messgerät: WiTec alphaCART mit Raman-Probe, Laserwellenlänge 457 nm, TruePower-Modul (Definition und Dokumentation der Laserleistung per Software), Detektor UHTS300VIS mit BI-EMCCD-Kamera; Laserleistung: 1 mW (PL), 17 mW (R); Messzeit: 3 s (PL), 60 s (R); Anzahl der Messpunkte (insgesamt): 1; Datenauswertung: Suchsoftware SpecID; Messungen unterstützt von Annalena Erlacher (Uni Wien) und Martina Griesser (KHM)
206290 | 82054 | Raman | Charakterisierung Edelstein | Saphir | weiterführende RFA-Analyse | 1 | 2022-06-01 | Messgerät: WiTec alphaCART mit Raman-Probe, Laserwellenlänge 457 nm, TruePower-Modul (Definition und Dokumentation der Laserleistung per Software), Detektor UHTS300VIS mit BI-EMCCD-Kamera; Laserleistung: 1 mW (PL), 17 mW (R); Messzeit: 3 s (PL), 60 s (R); Anzahl der Messpunkte (insgesamt): 1; Datenauswertung: Suchsoftware SpecID; Messungen unterstützt von Annalena Erlacher (Uni Wien) und Martina Griesser (KHM)
206291 | 82055 | Raman | Charakterisierung Edelstein | Glas; blau | weiterführende RFA-Analyse | 1 | 2022-06-01 | Messgerät: WiTec alphaCART mit Raman-Probe, Laserwellenlänge 457 nm, TruePower-Modul (Definition und Dokumentation der Laserleistung per Software), Detektor UHTS300VIS mit BI-EMCCD-Kamera; Laserleistung: 17 mW; Messzeit: 600 s; Anzahl der Messpunkte (insgesamt): 1; Datenauswertung: Suchsoftware SpecID; Messungen unterstützt von Annalena Erlacher (Uni Wien) und Martina Griesser (KHM)
206513 | 82257 | Raman | Charakterisierung Edelstein |  |  | 1 | 2022-06-01 | Messgerät: WiTec alphaCART mit Raman-Probe, Laserwellenlänge 457 nm, TruePower-Modul (Definition und Dokumentation der Laserleistung per Software), Detektor UHTS300VIS mit BI-EMCCD-Kamera;
206514 | 82258 | Raman | Charakterisierung Edelstein |  |  | 1 | 2022-06-01 | Messgerät: WiTec alphaCART mit Raman-Probe, Laserwellenlänge 457 nm, TruePower-Modul (Definition und Dokumentation der Laserleistung per Software), Detektor UHTS300VIS mit BI-EMCCD-Kamera;
206515 | 82259 | Raman | Charakterisierung Edelstein |  |  | 1 | 2022-06-01 | Messgerät: WiTec alphaCART mit Raman-Probe, Laserwellenlänge 457 nm, TruePower-Modul (Definition und Dokumentation der Laserleistung per Software), Detektor UHTS300VIS mit BI-EMCCD-Kamera;
207057 | 82615 | Raman | Charakterisierung Perle | Aragonit | ev. weiterführende RFA-Analyse? | 1 | 2022-06-01 | Messgerät: WiTec alphaCART mit Raman-Probe, Laserwellenlänge 457 nm, TruePower-Modul (Definition und Dokumentation der Laserleistung per Software), Detektor UHTS300VIS mit BI-EMCCD-Kamera; Laserleistung: 17 mW; Messzeit: 60 s; Anzahl der Messpunkte (insgesamt): 1; Datenauswertung: Suchsoftware SpecID; Messungen unterstützt von Annalena Erlacher (Uni Wien) und Martina Griesser (KHM)